## Alle Produkte
Gepadi Fliesen GmbH
Waren- gruppe | Material-Nr. (neu) | Artikelbezeichnung (neu) | Farb- Schlüssel (neu) | Farb- Bezeichnung (neu) | Kurz- bezeichnung (neu) | Format- Nr. (alt) | Farb- Nr. (alt) | Sort. (alt) | Werk (alt) | Material-Nr. (alt) | Farbname (alt) | Artikelbezeichnung (akt) | Abmessungen in mm |  |  |  | Kali- briert | VK- Einheit | Minder- mengen Zuschlag | Rutsch-hemmung | Neigungs-winkel | Ver- dräng- ungs- raum | Ritzhärte (MohS) | Bean- spruchungs- gruppe | Frost-sicher (J/N) | 25 Jahre Frostschutz-Garantie | L = Lagerware A = Auftrags- fertigung | Paletten- Rabatt (J/N) | E 1 | E 2 | E 3 | E 4 | Stück pro Palette | m² / lfd. m pro Paket | m² / lfd. m pro Palette | kg pro Palette | kg pro m² / lfd. m | kg pro Paket | Seite Werks-preisliste 2021 | Haupt- waren- gruppe | Biegezug- festigkeit | Wasser- aufnahme | Norm | EAN Nummer | Zolltarifnummer | Leistungs- erklärung
[13 empty] | Länge | Breite | Stärke | Höhe | [12 empty] | Stück pro Paket | Stück pro m² / lfd. m incl. Fuge | Pakete pro Palette | kg pro Stück
GEPADI GARDEN | 95039-002 | Gentle 20 Gartenplatte 60x60x2 grau matt | 3573 | 3573 grau matt | GG GEN2 GAP 60x60x2 grau R10 Q1 | G266 | F02M | 1 | 41 | G266.F02M.1.41 | GENTLE grau matt | FSTZG 60x60 Garden | 600 | 600 | 20 |  | J | m² | N | 10 |  |  |  |  | J | N | L | J | 2 | 2.778 | 32 | 16.7 | 64 | 0.7199424 | 23.03816 | 1068.8 | 46.3926 | 33.4 | 25 | GAR | 35 | Eb ≤ 0,5% | DIN EN 14411, Gruppe BIa (Anhang G) | 4050467007599 | 69072100 | Nr. 003
GEPADI GARDEN | 95039-003 | Gentle 20 Gartenplatte 60x60x2 beige matt | 3512 | 3512 beige matt | GG GEN2 GAP 60x60x2 beige R10 Q1 | G266 | F03M | 1 | 41 | G266.F03M.1.41 | GENTLE beige matt | FSTZG 60x60 Garden | 600 | 600 | 20 |  | J | m² | N | 10 |  |  |  |  | J | N | L | J | 2 | 2.778 | 32 | 16.7 | 64 | 0.7199424 | 23.03816 | 1068.8 | 46.3926 | 33.4 | 25 | GAR | 35 | Eb ≤ 0,5% | DIN EN 14411, Gruppe BIa (Anhang G) | 4050467007605 | 69072100 | Nr. 003
GEPADI GARDEN | 95039-004 | Gentle 20 Gartenplatte 60x60x2 anthrazit matt | 3581 | 3581 anthrazit matt | GG GEN2 GAP 60x60x2 anthrazit R10 Q1 | G266 | F05M | 1 | 41 | G266.F05M.1.41 | GENTLE anthrazit matt | FSTZG 60x60 Garden | 600 | 600 | 20 |  | J | m² | N | 10 |  |  |  |  | J | N | L | J | 2 | 2.778 | 32 | 16.7 | 64 | 0.7199424 | 23.03816 | 1068.8 | 46.3926 | 33.4 | 25 | GAR | 35 | Eb ≤ 0,5% | DIN EN 14411, Gruppe BIa (Anhang G) | 4050467007612 | 69072100 | Nr. 003
GEPADI GARDEN | 95032-002 | Nexos 20 Gartenplatte 60x60x2 grau matt | 2974 | 2974 grau matt | GG NEX2 GAP 60x60x2 grau R10B Q1 | N266 | F02M | 1 | 41 | N266.F02M.1.41 | NEXOS grau matt | FSTZG 60x60 Garden | 600 | 600 | 20 |  | J | m² | N | 10 | B |  |  |  | J | N | L | J | 2 | 2.778 | 32 | 16.7 | 64 | 0.7199424 | 23.03816 | 1068.8 | 46.3926 | 33.4 | 37 | GAR | 35 | Eb ≤ 0,5% | DIN EN 14411, Gruppe BIa (Anhang G) | 4050467007551 | 69072100 | Nr. 003
GEPADI GARDEN | 95032-003 | Nexos 20 Gartenplatte 60x60x2 anthrazit matt | 2984 | 2984 anthrazit matt | GG NEX2 GAP 60x60x2 anthrazit R10B Q1 | N266 | F05M | 1 | 41 | N266.F05M.1.41 | NEXOS anthrazit matt | FSTZG 60x60 Garden | 600 | 600 | 20 |  | J | m² | N | 10 | B |  |  |  | J | N | L | J | 2 | 2.778 | 32 | 16.7 | 64 | 0.7199424 | 23.03816 | 1068.8 | 46.3926 | 33.4 | 37 | GAR | 35 | Eb ≤ 0,5% | DIN EN 14411, Gruppe BIa (Anhang G) | 4050467007568 | 69072100 | Nr. 003
GEPADI GARDEN | 95032-004 | Nexos 20 Gartenplatte 60x120x2 grau matt | 2974 | 2974 grau matt | GG NEX2 GAP 60x120x2 grau R10B Q1 | N261 | F02M | 1 | 41 | N261.F02M.1.41 | NEXOS grau matt | FSTZG 60x120 Garden | 1200 | 600 | 20 |  | J | m² | N | 10 | B |  |  |  | J | N | L | J | 1 | 1.389 | 32 | 33 | 32 | 0.7199424 | 23.03816 | 1056 | 45.837 | 33 | 37 | GAR | 35 | Eb ≤ 0,5% | DIN EN 14411, Gruppe BIa (Anhang G) | 4050467007674 | 69072100 | Nr. 003
GEPADI GARDEN | 95032-005 | Nexos 20 Gartenplatte 60x120x2 anthrazit matt | 2984 | 2984 anthrazit matt | GG NEX2 GAP 60x120x2 anthrazit R10B Q1 | N261 | F05M | 1 | 41 | N261.F05M.1.41 | NEXOS anthrazit matt | FSTZG 60x120 Garden | 1200 | 600 | 20 |  | J | m² | N | 10 | B |  |  |  | J | N | L | J | 1 | 1.389 | 32 | 33 | 32 | 0.7199424 | 23.03816 | 1056 | 45.837 | 33 | 37 | GAR | 35 | Eb ≤ 0,5% | DIN EN 14411, Gruppe BIa (Anhang G) | 4050467007681 | 69072100 | Nr. 003
GEPADI GARDEN | 95057-017 | Nexos Stone 20 Gartenplatte 60x60x2 grau matt | 4972 | 4972 grau matt | GG NXS2 GAP 60x60x2 grau R10B Q1 | T266 | F02M | 1 | 44 | T266.F02M.1.44 | NEXOS STONE grau matt | FSTZG 60x60 Garden | 598 | 598 | 20 |  | J | m² | N | 10 | B |  |  |  | J | N | L | J | 2 | 2.778 | 32 | 16.25 | 64 | 0.7199424 | 23.03816 | 1040 | 45.1425 | 32.5 | 43 | GAR | 35 | Eb ≤ 0,5% | DIN EN 14411, Gruppe BIa (Anhang G) | 4050467008084 | 69072100 | Nr. 003
GEPADI GARDEN | 95057-018 | Nexos Stone 20 Gartenplatte 60x60x2 cappuccino matt | 4914 | 4914 cappuccino matt | GG NXS2 GAP 60x60x2 cappuccino R10B Q1 | T266 | F04M | 1 | 44 | T266.F04M.1.44 | NEXOS STONE cappuccino matt | FSTZG 60x60 Garden | 598 | 598 | 20 |  | J | m² | N | 10 | B |  |  |  | J | N | L | J | 2 | 2.778 | 32 | 16.25 | 64 | 0.7199424 | 23.03816 | 1040 | 45.1425 | 32.5 | 43 | GAR | 35 | Eb ≤ 0,5% | DIN EN 14411, Gruppe BIa (Anhang G) | 4050467008091 | 69072100 | Nr. 003
GEPADI GARDEN | 95057-019 | Nexos Stone 20 Gartenplatte 60x60x2 anthrazit matt | 4984 | 4984 anthrazit matt | GG NXS2 GAP 60x60x2 anthrazit R10B Q1 | T266 | F05M | 1 | 44 | T266.F05M.1.44 | NEXOS STONE anthrazit matt | FSTZG 60x60 Garden | 598 | 598 | 20 |  | J | m² | N | 10 | B |  |  |  | J | N | L | J | 2 | 2.778 | 32 | 16.25 | 64 | 0.7199424 | 23.03816 | 1040 | 45.1425 | 32.5 | 43 | GAR | 35 | Eb ≤ 0,5% | DIN EN 14411, Gruppe BIa (Anhang G) | 4050467008107 | 69072100 | Nr. 003
GEPADI GARDEN | 95047-002 | Prime 20 Gartenplatte 60x60x2 grau matt | 4176 | 4176 grau matt | GG PRI2 GAP 60x60x2 grau R10 Q1 | P266 | F02M | 1 | 41 | P266.F02M.1.41 | PRIME grau matt | FSTZG 60x60 Garden | 600 | 600 | 20 |  | J | m² | N | 10 |  |  |  |  | J | N | L | J | 2 | 2.778 | 32 | 16.7 | 64 | 0.7199424 | 23.03816 | 1068.8 | 46.3926 | 33.4 | 55 | GAR | 35 | Eb ≤ 0,5% | DIN EN 14411, Gruppe BIa (Anhang G) | 4050467007339 | 69072100 | Nr. 003
GEPADI GARDEN | 95047-003 | Prime 20 Gartenplatte 60x60x2 schwarz matt | 4188 | 4188 schwarz matt | GG PRI2 GAP 60x60x2 schwarz R10 Q1 | P266 | F06M | 1 | 41 | P266.F06M.1.41 | PRIME schwarz matt | FSTZG 60x60 Garden | 600 | 600 | 20 |  | J | m² | N | 10 |  |  |  |  | J | N | L | J | 2 | 2.778 | 32 | 16.7 | 64 | 0.7199424 | 23.03816 | 1068.8 | 46.3926 | 33.4 | 55 | GAR | 35 | Eb ≤ 0,5% | DIN EN 14411, Gruppe BIa (Anhang G) | 4050467007346 | 69072100 | Nr. 003
GEPADI GARDEN | 95049-002 | Surround 20 Gartenplatte 60x120x2 dunkelgrau matt | 4277 | 4277 dunkelgrau matt | GG SUR2 GAP 60x120x2 dunkelgrau R10B Q1 | S261 | F05M | 1 | 41 | S261.F05M.1.41 | SURROUND dunkelgrau matt | FSTZG 60x120 Garden | 1200 | 600 | 20 |  | J | m² | N | 10 | B |  |  |  | J | N | L | J | 1 | 1.389 | 32 | 33 | 32 | 0.7199424 | 23.03816 | 1056 | 45.837 | 33 | 61 | GAR | 35 | Eb ≤ 0,5% | DIN EN 14411, Gruppe BIa (Anhang G) | 4050467007476 | 69072100 | Nr. 003
GEPADI GARDEN | 95049-003 | Surround 20 Gartenplatte 60x120x2 schwarz-anthrazit matt | 4287 | 4287 schwarz-anthrazit matt | GG SUR2 GAP 60x120x2 schwarz-ant R10B Q1 | S261 | F06M | 1 | 41 | S261.F06M.1.41 | SURROUND schwarz-anthr. matt | FSTZG 60x120 Garden | 1200 | 600 | 20 |  | J | m² | N | 10 | B |  |  |  | J | N | L | J | 1 | 1.389 | 32 | 33 | 32 | 0.7199424 | 23.03816 | 1056 | 45.837 | 33 | 61 | GAR | 35 | Eb ≤ 0,5% | DIN EN 14411, Gruppe BIa (Anhang G) | 4050467007483 | 69072100 | Nr. 003
GEPADI GARDEN | 95032-008 | Nexos 20 Gartenplatte 100x100x2 grau matt | 2974 | 2974 grau matt | GG NEX2 GAP 100x100x2 grau R10B Q1 | [7 empty] | 998 | 998 | 20 |  | J | m² | N | 10 | B |  |  |  | J | N | L | J | 1 | 1 | 24 | 39.95 | 24 | 1 | 24 | 958.8 | 39.95 | 39.95 |  | GAR | 35 | Eb ≤ 0,5% | DIN EN 14411, Gruppe BIa (Anhang G) | 4050467008794 | 69072100 | Nr. 003
GEPADI GARDEN | 95032-009 | Nexos 20 Gartenplatte 100x100x2 anthrazit matt | 2984 | 2984 anthrazit matt | GG NEX2 GAP 100x100x2 anthrazit R10B Q1 | [7 empty] | 998 | 998 | 20 |  | J | m² | N | 10 | B |  |  |  | J | N | L | J | 1 | 1 | 24 | 39.95 | 24 | 1 | 24 | 958.8 | 39.95 | 39.95 |  | GAR | 35 | Eb ≤ 0,5% | DIN EN 14411, Gruppe BIa (Anhang G) | 4050467008800 | 69072100 | Nr. 003
GEPADI GARDEN | 95057-014 | Nexos Stone 20 Gartenplatte 100x100x2 grau matt | 4972 | 4972 grau matt | GG NXS2 GAP 100x100x2 grau R10B Q1 | [7 empty] | 998 | 998 | 20 |  | J | m² | N | 10 | B |  |  |  | J | N | L | J | 1 | 1 | 24 | 39.95 | 24 | 1 | 24 | 958.8 | 39.95 | 39.95 |  | GAR | 35 | Eb ≤ 0,5% | DIN EN 14411, Gruppe BIa (Anhang G) | 4050467008855 | 69072100 | Nr. 003
GEPADI GARDEN | 95057-015 | Nexos Stone 20 Gartenplatte 100x100x2 cappuccino matt | 4914 | 4914 cappuccino matt | GG NXS2 GAP 100x100x2 cappuccino R10B Q1 | [7 empty] | 998 | 998 | 20 |  | J | m² | N | 10 | B |  |  |  | J | N | L | J | 1 | 1 | 24 | 39.95 | 24 | 1 | 24 | 958.8 | 39.95 | 39.95 |  | GAR | 35 | Eb ≤ 0,5% | DIN EN 14411, Gruppe BIa (Anhang G) | 4050467008862 | 69072100 | Nr. 003
GEPADI GARDEN | 95057-016 | Nexos Stone 20 Gartenplatte 100x100x2 anthrazit matt | 4984 | 4984 anthrazit matt | GG NXS2 GAP 100x100x2 anthrazit R10B Q1 | [7 empty] | 998 | 998 | 20 |  | J | m² | N | 10 | B |  |  |  | J | N | L | J | 1 | 1 | 24 | 39.95 | 24 | 1 | 24 | 958.8 | 39.95 | 39.95 |  | GAR | 35 | Eb ≤ 0,5% | DIN EN 14411, Gruppe BIa (Anhang G) | 4050467008879 | 69072100 | Nr. 003
Note on T2: smoos: N = nur volle Pakete J = Anbruch möglich, mit Händlinggebühren