## Alle Produkte
Gepadi Fliesen GmbH
Waren- gruppe | Material-Nr. (neu) | Artikelbezeichnung (neu) | Farb- Schlüssel (neu) | Farb- Bezeichnung (neu) | Kurz- bezeichnung (neu) | Format- Nr. (alt) | Farb- Nr. (alt) | Sort. (alt) | Werk (alt) | Material-Nr. (alt) | Farbname (alt) | Artikelbezeichnung (akt) | Abmessungen in mm |  |  |  | Kali- briert | VK- Einheit | Minder- mengen Zuschlag | Rutsch-hemmung | Neigungs-winkel | Ver- dräng- ungs- raum | Ritzhärte (MohS) | Bean- spruchungs- gruppe | Frost-sicher (J/N) | 25 Jahre Frostschutz-Garantie | L = Lagerware A = Auftrags- fertigung | Paletten- Rabatt (J/N) | E 1 | E 2 | E 3 | E 4 | Stück pro Palette | m² / lfd. m pro Paket | m² / lfd. m pro Palette | kg pro Palette | kg pro m² / lfd. m | kg pro Paket | Seite Werks-preisliste 2021 | Haupt- waren- gruppe | Biegezug- festigkeit | Wasser- aufnahme | Norm | EAN Nummer | Zolltarifnummer | Leistungs- erklärung
[13 empty] | Länge | Breite | Stärke | Höhe | [12 empty] | Stück pro Paket | Stück pro m² / lfd. m incl. Fuge | Pakete pro Palette | kg pro Stück
BASALTINA | 95022-002 | Basaltina Feinsteinzeugfliese 60x60 beige matt | 2015 | 2015 beige matt | GP BAS FSZG 60x60 beige R10 Q1 | BA66 | F03M | 1 | 41 | BA66.F03M.1.41 | BASALTINA beige matt | FSTZG 60x60 | 600 | 600 | 10 |  | J | m² | N | 10 |  |  |  | 175 | J | N | L | J | 4 | 2.778 | 30 | 8.835 | 120 | 1.439885 | 43.19654 | 1060.2 | 24.54363 | 35.34 | 9 | BAS | 35 | Eb ≤ 0,5% | DIN EN 14411, Gruppe BIa (Anhang G) | 4050467002532 | 69072100 | Nr. 001
BASALTINA | 95022-003 | Basaltina Feinsteinzeugfliese 60x60 braun matt | 2045 | 2045 braun matt | GP BAS FSZG 60x60 braun R10 Q1 | BA66 | F04M | 1 | 41 | BA66.F04M.1.41 | BASALTINA braun matt | FSTZG 60x60 | 600 | 600 | 10 |  | J | m² | N | 10 |  |  |  | 175 | J | N | L | J | 4 | 2.778 | 30 | 8.835 | 120 | 1.439885 | 43.19654 | 1060.2 | 24.54363 | 35.34 | 9 | BAS | 35 | Eb ≤ 0,5% | DIN EN 14411, Gruppe BIa (Anhang G) | 4050467002594 | 69072100 | Nr. 001
BASALTINA | 95022-004 | Basaltina Feinsteinzeugfliese 60x60 anthrazit matt | 2087 | 2087 anthrazit matt | GP BAS FSZG 60x60 anthrazit R10 Q1 | BA66 | F05M | 1 | 41 | BA66.F05M.1.41 | BASALTINA anthrazit matt | FSTZG 60x60 | 600 | 600 | 10 |  | J | m² | N | 10 |  |  |  | 175 | J | N | L | J | 4 | 2.778 | 30 | 8.835 | 120 | 1.439885 | 43.19654 | 1060.2 | 24.54363 | 35.34 | 9 | BAS | 35 | Eb ≤ 0,5% | DIN EN 14411, Gruppe BIa (Anhang G) | 4050467001474 | 69072100 | Nr. 001
BASALTINA | 95022-005 | Basaltina Feinsteinzeugfliese 30x60 beige matt | 2015 | 2015 beige matt | GP BAS FSZG 30x60 beige R10 Q1 | BA36 | F03M | 1 | 41 | BA36.F03M.1.41 | BASALTINA beige matt | FSTZG 30x60 | 600 | 300 | 10 |  | J | m² | N | 10 |  |  |  | 175 | J | N | L | J | 5 | 5.556 | 48 | 4.344 | 240 | 0.899928 | 43.19654 | 1042.56 | 24.135264 | 21.72 | 9 | BAS | 35 | Eb ≤ 0,5% | DIN EN 14411, Gruppe BIa (Anhang G) | 4050467002525 | 69072100 | Nr. 001
BASALTINA | 95022-006 | Basaltina Feinsteinzeugfliese 30x60 braun matt | 2045 | 2045 braun matt | GP BAS FSZG 30x60 braun R10 Q1 | BA36 | F04M | 1 | 41 | BA36.F04M.1.41 | BASALTINA braun matt | FSTZG 30x60 | 600 | 300 | 10 |  | J | m² | N | 10 |  |  |  | 175 | J | N | L | J | 5 | 5.556 | 48 | 4.344 | 240 | 0.899928 | 43.19654 | 1042.56 | 24.135264 | 21.72 | 9 | BAS | 35 | Eb ≤ 0,5% | DIN EN 14411, Gruppe BIa (Anhang G) | 4050467002587 | 69072100 | Nr. 001
BASALTINA | 95022-007 | Basaltina Feinsteinzeugfliese 30x60 anthrazit matt | 2087 | 2087 anthrazit matt | GP BAS FSZG 30x60 anthrazit R10 Q1 | BA36 | F05M | 1 | 41 | BA36.F05M.1.41 | BASALTINA anthrazit matt | FSTZG 30x60 | 600 | 300 | 10 |  | J | m² | N | 10 |  |  |  | 175 | J | N | L | J | 5 | 5.556 | 48 | 4.344 | 240 | 0.899928 | 43.19654 | 1042.56 | 24.135264 | 21.72 | 9 | BAS | 35 | Eb ≤ 0,5% | DIN EN 14411, Gruppe BIa (Anhang G) | 4050467001641 | 69072100 | Nr. 001
BASALTINA | 95022-010 | Basaltina Feinsteinzeug Mosaik 30x30 (Combi) beige matt | 2015 | 2015 beige matt | GP BAS MOS 30x30 Combi beige R10B Q1 | BA30 | M03M | 1 | 41 | BA30.M03M.1.41 | BASALTINA beige matt | FSTZG 30x30 Mosaik Combi | 300 | 300 | 10 |  | J | Stück | J | 10 | B |  |  | 175 | J | N | L | N | 11 | 11 | 30 | 1.929 | 330 | 1 | 30 | 636.57 | 21.219 | 21.219 | 9 | BAS | 35 | Eb ≤ 0,5% | DIN EN 14411, Gruppe BIa (Anhang G) | 4050467002518 | 69073000 | Nr. 001
BASALTINA | 95022-011 | Basaltina Feinsteinzeug Mosaik 30x30 (Combi) braun matt | 2045 | 2045 braun matt | GP BAS MOS 30x30 Combi braun R10B Q1 | BA30 | M04M | 1 | 41 | BA30.M04M.1.41 | BASALTINA braun matt | FSTZG 30x30 Mosaik Combi | 300 | 300 | 10 |  | J | Stück | J | 10 | B |  |  | 175 | J | N | L | N | 11 | 11 | 30 | 1.929 | 330 | 1 | 30 | 636.57 | 21.219 | 21.219 | 9 | BAS | 35 | Eb ≤ 0,5% | DIN EN 14411, Gruppe BIa (Anhang G) | 4050467002563 | 69073000 | Nr. 001
BASALTINA | 95022-012 | Basaltina Feinsteinzeug Mosaik 30x30 (Combi) anthrazit matt | 2087 | 2087 anthrazit matt | GP BAS MOS 30x30 Combi anthrazit R10B Q1 | BA30 | M05M | 1 | 41 | BA30.M05M.1.41 | BASALTINA anthrazit matt | FSTZG 30x30 Mosaik Combi | 300 | 300 | 10 |  | J | Stück | J | 10 | B |  |  | 175 | J | N | L | N | 11 | 11 | 30 | 1.929 | 330 | 1 | 30 | 636.57 | 21.219 | 21.219 | 9 | BAS | 35 | Eb ≤ 0,5% | DIN EN 14411, Gruppe BIa (Anhang G) | 4050467001979 | 69073000 | Nr. 001
BASALTINA | 95022-013 | Basaltina Feinsteinzeug Sockel 8x60 beige matt | 2015 | 2015 beige matt | GP BAS SKL 8x60 beige matt Q1 | BA86 | S03M | 1 | 41 | BA86.S03M.1.41 | BASALTINA beige matt | FSTZG 8x60 Sockel | 600 | 80 | 10 |  | J | Stück | N | [5 empty] | J | N | L | N | 14 | 1.67 | 40 | 1.1 | 560 | 8.383234 | 335.3293 | 616 | 1.837 | 15.4 | 9 | BAS |  | Eb ≤ 0,5% | DIN EN 14411, Gruppe BIa (Anhang G) | 4050467002549 | 69072100
BASALTINA | 95022-014 | Basaltina Feinsteinzeug Sockel 8x60 braun matt | 2045 | 2045 braun matt | GP BAS SKL 8x60 braun matt Q1 | BA86 | S04M | 1 | 41 | BA86.S04M.1.41 | BASALTINA braun matt | FSTZG 8x60 Sockel | 600 | 80 | 10 |  | J | Stück | N | [5 empty] | J | N | L | N | 14 | 1.67 | 40 | 1.1 | 560 | 8.383234 | 335.3293 | 616 | 1.837 | 15.4 | 9 | BAS |  | Eb ≤ 0,5% | DIN EN 14411, Gruppe BIa (Anhang G) | 4050467002600 | 69072100
BASALTINA | 95022-015 | Basaltina Feinsteinzeug Sockel 8x60 anthrazit matt | 2087 | 2087 anthrazit matt | GP BAS SKL 8x60 anthrazit matt Q1 | BA86 | S05M | 1 | 41 | BA86.S05M.1.41 | BASALTINA anthrazit matt | FSTZG 8x60 Sockel | 600 | 80 | 10 |  | J | Stück | N | [5 empty] | J | N | L | N | 14 | 1.67 | 40 | 1.1 | 560 | 8.383234 | 335.3293 | 616 | 1.837 | 15.4 | 9 | BAS |  | Eb ≤ 0,5% | DIN EN 14411, Gruppe BIa (Anhang G) | 4050467001672 | 69072100
COVER | 95054-002 | Cover Steinzeugfliese 16x42 steingrau | 4775 | 4775 steingrau | GP COV STZG 16x42 steingrau Q1 | CO14 | F02M | 1 | 48 | CO14.F02M.1.48 | COVER steingrau | FSTZG 16x42 Brick | 420 | 160 | 6 |  | N | m² | N | [5 empty] | J | N | L | J | 16 | 14.815 | 39 | 1.109 | 624 | 1.079987 | 42.11947 | 692.016 | 16.429835 | 17.744 | 19 | COV | 35 | Eb ≤ 0,5% | DIN EN 14411, Gruppe BIa (Anhang G) | 4050467007810 | 69072100 | Nr. 004
COVER | 95054-003 | Cover Steinzeugfliese 16x42 sandbeige | 4745 | 4745 sandbeige | GP COV STZG 16x42 sandbeige Q1 | CO14 | F03M | 1 | 48 | CO14.F03M.1.48 | COVER sandbeige | FSTZG 16x42 Brick | 420 | 160 | 6 |  | N | m² | N | [5 empty] | J | N | L | J | 16 | 14.815 | 39 | 1.109 | 624 | 1.079987 | 42.11947 | 692.016 | 16.429835 | 17.744 | 19 | COV | 35 | Eb ≤ 0,5% | DIN EN 14411, Gruppe BIa (Anhang G) | 4050467007834 | 69072100 | Nr. 004
COVER | 95054-004 | Cover Steinzeugfliese 16x42 graphite | 4785 | 4785 graphite | GP COV STZG 16x42 graphite Q1 | CO14 | F05M | 1 | 48 | CO14.F05M.1.48 | COVER graphite | FSTZG 16x42 Brick | 420 | 160 | 6 |  | N | m² | N | [5 empty] | J | N | L | J | 16 | 14.815 | 39 | 1.109 | 624 | 1.079987 | 42.11947 | 692.016 | 16.429835 | 17.744 | 19 | COV | 35 | Eb ≤ 0,5% | DIN EN 14411, Gruppe BIa (Anhang G) | 4050467007841 | 69072100 | Nr. 004
COVER | 95054-005 | Cover Steinzeugfliese 16x42 patina | 4765 | 4765 patina | GP COV STZG 16x42 patina Q1 | CO14 | F08M | 1 | 48 | CO14.F08M.1.48 | COVER patina | FSTZG 16x42 Brick | 420 | 160 | 6 |  | N | m² | N | [5 empty] | J | N | L | J | 16 | 14.815 | 39 | 1.109 | 624 | 1.079987 | 42.11947 | 692.016 | 16.429835 | 17.744 | 19 | COV | 35 | Eb ≤ 0,5% | DIN EN 14411, Gruppe BIa (Anhang G) | 4050467007858 | 69072100 | Nr. 004
GENTLE | 95038-002 | Gentle Feinsteinzeugfliese 60x60 grau matt | 3573 | 3573 grau matt | GP GEN FSZG 60x60 grau R10 Q1 | GE66 | F02M | 1 | 41 | GE66.F02M.1.41 | GENTLE grau matt | FSTZG 60x60 | 600 | 600 | 10 |  | J | m² | N | 10 |  |  |  |  | J | N | L | J | 4 | 2.778 | 30 | 7.762 | 120 | 1.439885 | 43.19654 | 931.44 | 21.562836 | 31.048 | 23 | GEN | 35 | Eb ≤ 0,5% | DIN EN 14411, Gruppe BIa (Anhang G) | 4050467006226 | 69072100 | Nr. 001
GENTLE | 95038-003 | Gentle Feinsteinzeugfliese 60x60 beige matt | 3512 | 3512 beige matt | GP GEN FSZG 60x60 beige R10 Q1 | GE66 | F03M | 1 | 41 | GE66.F03M.1.41 | GENTLE beige matt | FSTZG 60x60 | 600 | 600 | 10 |  | J | m² | N | 10 |  |  |  |  | J | N | L | J | 4 | 2.778 | 30 | 7.762 | 120 | 1.439885 | 43.19654 | 931.44 | 21.562836 | 31.048 | 23 | GEN | 35 | Eb ≤ 0,5% | DIN EN 14411, Gruppe BIa (Anhang G) | 4050467006233 | 69072100 | Nr. 001
GENTLE | 95038-004 | Gentle Feinsteinzeugfliese 60x60 anthrazit matt | 3581 | 3581 anthrazit matt | GP GEN FSZG 60x60 anthrazit R10 Q1 | GE66 | F05M | 1 | 41 | GE66.F05M.1.41 | GENTLE anthrazit matt | FSTZG 60x60 | 600 | 600 | 10 |  | J | m² | N | 10 |  |  |  |  | J | N | L | J | 4 | 2.778 | 30 | 7.762 | 120 | 1.439885 | 43.19654 | 931.44 | 21.562836 | 31.048 | 23 | GEN | 35 | Eb ≤ 0,5% | DIN EN 14411, Gruppe BIa (Anhang G) | 4050467006240 | 69072100 | Nr. 001
GENTLE | 95038-005 | Gentle Feinsteinzeug Dekor 60x60 Volldekor matt | 3594 | 3594 Volldekor matt | GP GEN DEK 60x60 volldekor R10 Q1 | GE66 | D99M | 1 | 41 | GE66.D99M.1.41 | GENTLE Volldekor matt | FSTZG 60x60 | 600 | 600 | 10 |  | J | Stück | N | 10 |  |  |  |  | J | N | L | N | 4 | 2.778 | 30 | 7.762 | 120 | 1.439885 | 43.19654 | 931.44 | 21.562836 | 31.048 | 23 | GEN | 35 | Eb ≤ 0,5% | DIN EN 14411, Gruppe BIa (Anhang G) | 4050467006219 | 69072100 | Nr. 001
GENTLE | 95038-006 | Gentle Feinsteinzeugfliese 30x60 grau matt | 3573 | 3573 grau matt | GP GEN FSZG 30x60 grau R10 Q1 | GE36 | F02M | 1 | 41 | GE36.F02M.1.41 | GENTLE grau matt | FSTZG 30x60 | 600 | 300 | 10 |  | J | m² | N | 10 |  |  |  |  | J | N | L | J | 5 | 5.556 | 48 | 4.083 | 240 | 0.899928 | 43.19654 | 979.92 | 22.685148 | 20.415 | 23 | GEN | 35 | Eb ≤ 0,5% | DIN EN 14411, Gruppe BIa (Anhang G) | 4050467006189 | 69072100 | Nr. 001
GENTLE | 95038-007 | Gentle Feinsteinzeugfliese 30x60 beige matt | 3512 | 3512 beige matt | GP GEN FSZG 30x60 beige R10 Q1 | GE36 | F03M | 1 | 41 | GE36.F03M.1.41 | GENTLE beige matt | FSTZG 30x60 | 600 | 300 | 10 |  | J | m² | N | 10 |  |  |  |  | J | N | L | J | 5 | 5.556 | 48 | 4.083 | 240 | 0.899928 | 43.19654 | 979.92 | 22.685148 | 20.415 | 23 | GEN | 35 | Eb ≤ 0,5% | DIN EN 14411, Gruppe BIa (Anhang G) | 4050467006196 | 69072100 | Nr. 001
GENTLE | 95038-008 | Gentle Feinsteinzeugfliese 30x60 anthrazit matt | 3581 | 3581 anthrazit matt | GP GEN FSZG 30x60 anthrazit R10 Q1 | GE36 | F05M | 1 | 41 | GE36.F05M.1.41 | GENTLE anthrazit matt | FSTZG 30x60 | 600 | 300 | 10 |  | J | m² | N | 10 |  |  |  |  | J | N | L | J | 5 | 5.556 | 48 | 4.083 | 240 | 0.899928 | 43.19654 | 979.92 | 22.685148 | 20.415 | 23 | GEN | 35 | Eb ≤ 0,5% | DIN EN 14411, Gruppe BIa (Anhang G) | 4050467006202 | 69072100 | Nr. 001
GENTLE | 95038-009 | Gentle Feinsteinzeug Mosaik 30x30 (5x5) grau matt | 3573 | 3573 grau matt | GP GEN MOS 30x30 5x5 grau R10B Q1 | GE33 | M02M | 1 | 41 | GE33.M02M.1.41 | GENTLE grau matt | FSTZG 30x30 Mosaik 5x5 | 300 | 300 | 10 |  | J | Stück | J | 10 | B |  |  |  | J | N | L | N | 11 | 11 | 30 | 1.737 | 330 | 1 | 30 | 573.21 | 19.107 | 19.107 | 23 | GEN | 35 | Eb ≤ 0,5% | DIN EN 14411, Gruppe BIa (Anhang G) | 4050467006158 | 69073000 | Nr. 001
GENTLE | 95038-010 | Gentle Feinsteinzeug Mosaik 30x30 (5x5) beige matt | 3512 | 3512 beige matt | GP GEN MOS 30x30 5x5 beige R10B Q1 | GE33 | M03M | 1 | 41 | GE33.M03M.1.41 | GENTLE beige matt | FSTZG 30x30 Mosaik 5x5 | 300 | 300 | 10 |  | J | Stück | J | 10 | B |  |  |  | J | N | L | N | 11 | 11 | 30 | 1.737 | 330 | 1 | 30 | 573.21 | 19.107 | 19.107 | 23 | GEN | 35 | Eb ≤ 0,5% | DIN EN 14411, Gruppe BIa (Anhang G) | 4050467006165 | 69073000 | Nr. 001
GENTLE | 95038-011 | Gentle Feinsteinzeug Mosaik 30x30 (5x5) anthrazit matt | 3581 | 3581 anthrazit matt | GP GEN MOS 30x30 5x5 anthrazit R10B Q1 | GE33 | M05M | 1 | 41 | GE33.M05M.1.41 | GENTLE anthrazit matt | FSTZG 30x30 Mosaik 5x5 | 300 | 300 | 10 |  | J | Stück | J | 10 | B |  |  |  | J | N | L | N | 11 | 11 | 30 | 1.737 | 330 | 1 | 30 | 573.21 | 19.107 | 19.107 | 23 | GEN | 35 | Eb ≤ 0,5% | DIN EN 14411, Gruppe BIa (Anhang G) | 4050467006172 | 69073000 | Nr. 001
GENTLE | 95038-012 | Gentle Feinsteinzeug Mosaik 30x60 (Combi) grau matt | 3573 | 3573 grau matt | GP GEN MOS 30x30 Combi grau R10B Q1 | GE36 | M02M | 1 | 41 | GE36.M02M.1.41 | GENTLE Muretto grau matt | FSTZG 30x60 Mosaik | 600 | 300 | 10 |  | J | Stück | N | 10 | B |  |  |  | J | N | L | N | 5 | 5.556 | 24 | 3.334 | 120 | 0.899928 | 21.59827 | 400.08 | 18.523704 | 16.67 | 23 | GEN | 35 | Eb ≤ 0,5% | DIN EN 14411, Gruppe BIa (Anhang G) | 4050467006745 | 69073000 | Nr. 001
GENTLE | 95038-013 | Gentle Feinsteinzeug Mosaik 30x60 (Combi) beige matt | 3512 | 3512 beige matt | GP GEN MOS 30x30 Combi beige R10B Q1 | GE36 | M03M | 1 | 41 | GE36.M03M.1.41 | GENTLE Muretto beige matt | FSTZG 30x60 Mosaik | 600 | 300 | 10 |  | J | Stück | N | 10 | B |  |  |  | J | N | L | N | 5 | 5.556 | 24 | 3.334 | 120 | 0.899928 | 21.59827 | 400.08 | 18.523704 | 16.67 | 23 | GEN | 35 | Eb ≤ 0,5% | DIN EN 14411, Gruppe BIa (Anhang G) | 4050467006752 | 69073000 | Nr. 001
GENTLE | 95038-014 | Gentle Feinsteinzeug Mosaik 30x60 (Combi) anthrazit matt | 3581 | 3581 anthrazit matt | GP GEN MOS 30x30 Combi anthrazit R10B Q1 | GE36 | M05M | 1 | 41 | GE36.M05M.1.41 | GENTLE Muretto anthrazit matt | FSTZG 30x60 Mosaik | 600 | 300 | 10 |  | J | Stück | N | 10 | B |  |  |  | J | N | L | N | 5 | 5.556 | 24 | 3.334 | 120 | 0.899928 | 21.59827 | 400.08 | 18.523704 | 16.67 | 23 | GEN | 35 | Eb ≤ 0,5% | DIN EN 14411, Gruppe BIa (Anhang G) | 4050467006769 | 69073000 | Nr. 001
GENTLE | 95038-015 | Gentle Feinsteinzeug Sockel 8x60 grau matt | 3573 | 3573 grau matt | GP GEN SKL 8x60 grau Q1 | GE86 | S02M | 1 | 41 | GE86.S02M.1.41 | GENTLE grau matt | FSTZG 8x60 Sockel | 600 | 80 | 10 |  | J | Stück | N | [5 empty] | J | N | L | N | 14 | 1.67 | 40 | 1.07 | 560 | 8.383234 | 335.3293 | 599.2 | 1.7869 | 14.98 | 23 | GEN |  | Eb ≤ 0,5% | DIN EN 14411, Gruppe BIa (Anhang G) | 4050467006257 | 69072100
GENTLE | 95038-016 | Gentle Feinsteinzeug Sockel 8x60 beige matt | 3512 | 3512 beige matt | GP GEN SKL 8x60 beige Q1 | GE86 | S03M | 1 | 41 | GE86.S03M.1.41 | GENTLE beige matt | FSTZG 8x60 Sockel | 600 | 80 | 10 |  | J | Stück | N | [5 empty] | J | N | L | N | 14 | 1.67 | 40 | 1.07 | 560 | 8.383234 | 335.3293 | 599.2 | 1.7869 | 14.98 | 23 | GEN |  | Eb ≤ 0,5% | DIN EN 14411, Gruppe BIa (Anhang G) | 4050467006264 | 69072100
GENTLE | 95038-017 | Gentle Feinsteinzeug Sockel 8x60 anthrazit matt | 3581 | 3581 anthrazit matt | GP GEN SKL 8x60 anthrazit Q1 | GE86 | S05M | 1 | 41 | GE86.S05M.1.41 | GENTLE anthrazit matt | FSTZG 8x60 Sockel | 600 | 80 | 10 |  | J | Stück | N | [5 empty] | J | N | L | N | 14 | 1.67 | 40 | 1.07 | 560 | 8.383234 | 335.3293 | 599.2 | 1.7869 | 14.98 | 23 | GEN |  | Eb ≤ 0,5% | DIN EN 14411, Gruppe BIa (Anhang G) | 4050467006271 | 69072100
NEOS | 95030-002 | Neos Steingutfliese 30x60 weiß glänzend | 2800 | 2800 weiß glänzend | GP NEO STGT 30x60 weiß glz Q1 | NE36 | F01G | 1 | 43 | NE36.F01G.1.43 | NEOS weiß glänzend | Steingut 30x60 | 598 | 298 | 9 |  | N | m² | N | [5 empty] | N | N | L | J | 7 | 5.556 | 48 | 2.78 | 336 | 1.259899 | 60.47516 | 934.08 | 15.44568 | 19.46 | 29 | NEO | 12 | Eb > 10% | DIN EN 14411, Gruppe BIIIb (Anhang L) | 4050467001870 | 69072300 | Nr. 002
NEOS | 95030-003 | Neos Steingutfliese 30x60 weiß matt | 2801 | 2801 weiß matt | GP NEO STGT 30x60 weiß matt Q1 | NE36 | F01M | 1 | 43 | NE36.F01M.1.43 | NEOS weiß matt | Steingut 30x60 | 598 | 298 | 9 |  | N | m² | N | [5 empty] | N | N | L | J | 7 | 5.556 | 48 | 2.78 | 336 | 1.259899 | 60.47516 | 934.08 | 15.44568 | 19.46 | 29 | NEO | 12 | Eb > 10% | DIN EN 14411, Gruppe BIIIb (Anhang L) | 4050467001887 | 69072300 | Nr. 002
NEOS | 95030-004 | Neos Steingutfliese 30x60 beige glänzend | 2810 | 2810 beige glänzend | GP NEO STGT 30x60 beige glz Q1 | NE36 | F03G | 1 | 43 | NE36.F03G.1.43 | NEOS beige glänzend | Steingut 30x60 | 598 | 298 | 9 |  | N | m² | N | [5 empty] | N | N | L | J | 7 | 5.556 | 48 | 2.78 | 336 | 1.259899 | 60.47516 | 934.08 | 15.44568 | 19.46 | 29 | NEO | 12 | Eb > 10% | DIN EN 14411, Gruppe BIIIb (Anhang L) | 4050467001894 | 69072300 | Nr. 002
NEOS | 95030-005 | Neos Steingutfliese 30x60 beige matt | 2811 | 2811 beige matt | GP NEO STGT 30x60 beige matt Q1 | NE36 | F03M | 1 | 43 | NE36.F03M.1.43 | NEOS beige matt | Steingut 30x60 | 598 | 298 | 9 |  | N | m² | N | [5 empty] | N | N | L | J | 7 | 5.556 | 48 | 2.78 | 336 | 1.259899 | 60.47516 | 934.08 | 15.44568 | 19.46 | 29 | NEO | 12 | Eb > 10% | DIN EN 14411, Gruppe BIIIb (Anhang L) | 4050467001900 | 69072300 | Nr. 002
NEXOS | 95031-022 | Nexos Feinsteinzeugfliese 100x100 grau matt | 2974 | 2974 grau matt | GP NEX FSZG 100x100 grau R10 Q1 | NX11 | F02M | 1 | 44 | NX11.F02M.1.44 | NEXOS grau matt | FSTZG 100x100 | 997 | 997 | 6 |  | J | m² | N | 10 |  |  |  | 175 | J | N | L | J | 2 | 1 | 25 | 13.8 | 50 | 2 | 50 | 690 | 13.8 | 27.6 | 33 | NEX | 35 | Eb ≤ 0,5% | DIN EN 14411, Gruppe BIa (Anhang G) | 4050467006882 | 69072100 | Nr. 001
NEXOS | 95031-023 | Nexos Feinsteinzeugfliese 100x100 anthrazit matt | 2984 | 2984 anthrazit matt | GP NEX FSZG 100x100 anthrazit R10 Q1 | NX11 | F05M | 1 | 44 | NX11.F05M.1.44 | NEXOS anthrazit matt | FSTZG 100x100 | 997 | 997 | 6 |  | J | m² | N | 10 |  |  |  | 175 | J | N | L | J | 2 | 1 | 25 | 13.8 | 50 | 2 | 50 | 690 | 13.8 | 27.6 | 33 | NEX | 35 | Eb ≤ 0,5% | DIN EN 14411, Gruppe BIa (Anhang G) | 4050467006899 | 69072100 | Nr. 001
NEXOS | 95031-020 | Nexos Feinsteinzeugfliese 60x120 grau matt | 2974 | 2974 grau matt | GP NEX FSZG 60x120 grau R10B Q1 | NX61 | F02M | 1 | 41 | NX61.F02M.1.41 | NEXOS grau matt | FSTZG 60x120 | 1200 | 600 | 10 |  | J | m² | N | 10 | B |  |  | 175 | J | N | L | J | 2 | 1.389 | 28 | 16.75 | 56 | 1.439885 | 40.31677 | 938 | 23.26575 | 33.5 | 33 | NEX | 35 | Eb ≤ 0,5% | DIN EN 14411, Gruppe BIa (Anhang G) | 4050467007650 | 69072100 | Nr. 001
NEXOS | 95031-021 | Nexos Feinsteinzeugfliese 60x120 anthrazit matt | 2984 | 2984 anthrazit matt | GP NEX FSZG 60x120 anthrazit R10B Q1 | NX61 | F05M | 1 | 41 | NX61.F05M.1.41 | NEXOS anthrazit matt | FSTZG 60x120 | 1200 | 600 | 10 |  | J | m² | N | 10 | B |  |  | 175 | J | N | L | J | 2 | 1.389 | 28 | 16.75 | 56 | 1.439885 | 40.31677 | 938 | 23.26575 | 33.5 | 33 | NEX | 35 | Eb ≤ 0,5% | DIN EN 14411, Gruppe BIa (Anhang G) | 4050467007667 | 69072100 | Nr. 001
NEXOS | 95031-017 | Nexos Feinsteinzeugfliese 75x75 grau matt | 2974 | 2974 grau matt | GP NEX FSZG 75x75 grau R10 Q1 | NX77 | F02M | 1 | 44 | NX77.F02M.1.44 | NEXOS grau matt | FSTZG 75x75 | 750 | 750 | 10 |  | J | m² | N | 10 |  |  |  | 175 | J | N | L | J | 2 | 1.778 | 42 | 12.455 | 84 | 1.124859 | 47.24409 | 1046.22 | 22.14499 | 24.91 | 33 | NEX | 35 | Eb ≤ 0,5% | DIN EN 14411, Gruppe BIa (Anhang G) | 4050467005922 | 69072100 | Nr. 001
NEXOS | 95031-018 | Nexos Feinsteinzeugfliese 75x75 taupe matt | 2945 | 2945 taupe matt | GP NEX FSZG 75x75 taupe R10 Q1 | NX77 | F04M | 1 | 44 | NX77.F04M.1.44 | NEXOS taupe matt | FSTZG 75x75 | 750 | 750 | 10 |  | J | m² | N | 10 |  |  |  | 175 | J | N | L | J | 2 | 1.778 | 42 | 12.455 | 84 | 1.124859 | 47.24409 | 1046.22 | 22.14499 | 24.91 | 33 | NEX | 35 | Eb ≤ 0,5% | DIN EN 14411, Gruppe BIa (Anhang G) | 4050467005939 | 69072100 | Nr. 001
NEXOS | 95031-019 | Nexos Feinsteinzeugfliese 75x75 anthrazit matt | 2984 | 2984 anthrazit matt | GP NEX FSZG 75x75 anthrazit R10 Q1 | NX77 | F05M | 1 | 44 | NX77.F05M.1.44 | NEXOS anthrazit matt | FSTZG 75x75 | 750 | 750 | 10 |  | J | m² | N | 10 |  |  |  | 175 | J | N | L | J | 2 | 1.778 | 42 | 12.455 | 84 | 1.124859 | 47.24409 | 1046.22 | 22.14499 | 24.91 | 33 | NEX | 35 | Eb ≤ 0,5% | DIN EN 14411, Gruppe BIa (Anhang G) | 4050467005946 | 69072100 | Nr. 001
NEXOS | 95031-006 | Nexos Feinsteinzeugfliese 60x60 grau matt | 2974 | 2974 grau matt | GP NEX FSZG 60x60 grau R10B Q1 | NX66 | F02M | 1 | 41 | NX66.F02M.1.41 | NEXOS grau matt | FSTZG 60x60 | 600 | 600 | 10 |  | J | m² | N | 10 | B |  |  | 175 | J | N | L | J | 4 | 2.778 | 30 | 7.762 | 120 | 1.439885 | 43.19654 | 931.44 | 21.562836 | 31.048 | 33 | NEX | 35 | Eb ≤ 0,5% | DIN EN 14411, Gruppe BIa (Anhang G) | 4050467004789 | 69072100 | Nr. 001
NEXOS | 95031-007 | Nexos Feinsteinzeugfliese 60x60 taupe matt | 2945 | 2945 taupe matt | GP NEX FSZG 60x60 taupe R10B Q1 | NX66 | F04M | 1 | 41 | NX66.F04M.1.41 | NEXOS taupe matt | FSTZG 60x60 | 600 | 600 | 10 |  | J | m² | N | 10 | B |  |  | 175 | J | N | L | J | 4 | 2.778 | 30 | 7.762 | 120 | 1.439885 | 43.19654 | 931.44 | 21.562836 | 31.048 | 33 | NEX | 35 | Eb ≤ 0,5% | DIN EN 14411, Gruppe BIa (Anhang G) | 4050467004796 | 69072100 | Nr. 001
NEXOS | 95031-008 | Nexos Feinsteinzeugfliese 60x60 anthrazit matt | 2984 | 2984 anthrazit matt | GP NEX FSZG 60x60 anthrazit R10B Q1 | NX66 | F05M | 1 | 41 | NX66.F05M.1.41 | NEXOS anthrazit matt | FSTZG 60x60 | 600 | 600 | 10 |  | J | m² | N | 10 | B |  |  | 175 | J | N | L | J | 4 | 2.778 | 30 | 7.762 | 120 | 1.439885 | 43.19654 | 931.44 | 21.562836 | 31.048 | 33 | NEX | 35 | Eb ≤ 0,5% | DIN EN 14411, Gruppe BIa (Anhang G) | 4050467004802 | 69072100 | Nr. 001
NEXOS | 95031-009 | Nexos Feinsteinzeugfliese 60x60 beton-weiß matt | 2971 | 2971 beton-weiß matt | GP NEX FSZG 60x60 beton-weiß R10B Q1 | NX66 | F16M | 1 | 41 | NX66.F16M.1.41 | NEXOS beton-weiß matt | FSTZG 60x60 | 600 | 600 | 10 |  | J | m² | N | 10 | B |  |  | 175 | J | N | L | J | 4 | 2.778 | 30 | 7.762 | 120 | 1.439885 | 43.19654 | 931.44 | 21.562836 | 31.048 | 33 | NEX | 35 | Eb ≤ 0,5% | DIN EN 14411, Gruppe BIa (Anhang G) | 4050467004819 | 69072100 | Nr. 001
NEXOS | 95031-010 | Nexos Feinsteinzeugfliese 60x60 grau semi-lappato | 2975 | 2975 grau semi-lappato | GP NEX FSZG 60x60 grau slap R9 Q1 | NX66 | F02L | 1 | 41 | NX66.F02L.1.41 | NEXOS grau semi-lappato | FSTZG 60x60 | 600 | 600 | 10 |  | J | m² | N | 9 |  |  |  | 175 | J | N | L | J | 4 | 2.778 | 30 | 7.762 | 120 | 1.439885 | 43.19654 | 931.44 | 21.562836 | 31.048 | 33 | NEX | 35 | Eb ≤ 0,5% | DIN EN 14411, Gruppe BIa (Anhang G) | 4050467006776 | 69072100 | Nr. 001
NEXOS | 95031-011 | Nexos Feinsteinzeugfliese 60x60 taupe semi-lappato | 2946 | 2946 taupe semi-lappato | GP NEX FSZG 60x60 taupe slap R9 Q1 | NX66 | F04L | 1 | 41 | NX66.F04L.1.41 | NEXOS taupe semi-lappato | FSTZG 60x60 | 600 | 600 | 10 |  | J | m² | N | 9 |  |  |  | 175 | J | N | L | J | 4 | 2.778 | 30 | 7.762 | 120 | 1.439885 | 43.19654 | 931.44 | 21.562836 | 31.048 | 33 | NEX | 35 | Eb ≤ 0,5% | DIN EN 14411, Gruppe BIa (Anhang G) | 4050467006936 | 69072100 | Nr. 001
NEXOS | 95031-012 | Nexos Feinsteinzeugfliese 60x60 anthrazit semi-lappato | 2985 | 2985 anthrazit semi-lappato | GP NEX FSZG 60x60 anthrazit slap R9 Q1 | NX66 | F05L | 1 | 41 | NX66.F05L.1.41 | NEXOS anthrazit semi-lappato | FSTZG 60x60 | 600 | 600 | 10 |  | J | m² | N | 9 |  |  |  | 175 | J | N | L | J | 4 | 2.778 | 30 | 7.762 | 120 | 1.439885 | 43.19654 | 931.44 | 21.562836 | 31.048 | 33 | NEX | 35 | Eb ≤ 0,5% | DIN EN 14411, Gruppe BIa (Anhang G) | 4050467006783 | 69072100 | Nr. 001
DOMICIL | 95031-032 | Nexos Feinsteinzeug Dekor 60x60 Volldekor domicil matt | 2991 | 2991 Volldekor domicil | GP NEX DEK 60x60 dekordomicil R10B Q1 | DO66 | D99M | 1 | 41 | DO66.D99M.1.41 | DOMICIL Volldekor matt | FSTZG 60x60 | 600 | 600 | 10 |  | J | Stück | N | 10 |  |  |  |  | J | N | L | N | 4 | 2.778 | 30 | 7.762 | 120 | 1.439885 | 43.19654 | 931.44 | 21.562836 | 31.048 | 33 | DOM | 35 | Eb ≤ 0,5% | DIN EN 14411, Gruppe BIa (Anhang G) | 4050467005281 | 69072100 | Nr. 001
NEXOS | 95031-002 | Nexos Feinsteinzeugfliese 30x60 grau matt | 2974 | 2974 grau matt | GP NEX FSZG 30x60 grau R10B Q1 | NX36 | F02M | 1 | 41 | NX36.F02M.1.41 | NEXOS grau matt | FSTZG 30x60 | 600 | 300 | 10 |  | J | m² | N | 10 | B |  |  | 175 | J | N | L | J | 5 | 5.556 | 48 | 4.083 | 240 | 0.899928 | 43.19654 | 979.92 | 22.685148 | 20.415 | 35 | NEX | 35 | Eb ≤ 0,5% | DIN EN 14411, Gruppe BIa (Anhang G) | 4050467004741 | 69072100 | Nr. 001
NEXOS | 95031-003 | Nexos Feinsteinzeugfliese 30x60 taupe matt | 2945 | 2945 taupe matt | GP NEX FSZG 30x60 taupe R10B Q1 | NX36 | F04M | 1 | 41 | NX36.F04M.1.41 | NEXOS taupe matt | FSTZG 30x60 | 600 | 300 | 10 |  | J | m² | N | 10 | B |  |  | 175 | J | N | L | J | 5 | 5.556 | 48 | 4.083 | 240 | 0.899928 | 43.19654 | 979.92 | 22.685148 | 20.415 | 35 | NEX | 35 | Eb ≤ 0,5% | DIN EN 14411, Gruppe BIa (Anhang G) | 4050467004758 | 69072100 | Nr. 001
NEXOS | 95031-004 | Nexos Feinsteinzeugfliese 30x60 anthrazit matt | 2984 | 2984 anthrazit matt | GP NEX FSZG 30x60 anthrazit R10B Q1 | NX36 | F05M | 1 | 41 | NX36.F05M.1.41 | NEXOS anthrazit matt | FSTZG 30x60 | 600 | 300 | 10 |  | J | m² | N | 10 | B |  |  | 175 | J | N | L | J | 5 | 5.556 | 48 | 4.083 | 240 | 0.899928 | 43.19654 | 979.92 | 22.685148 | 20.415 | 35 | NEX | 35 | Eb ≤ 0,5% | DIN EN 14411, Gruppe BIa (Anhang G) | 4050467004765 | 69072100 | Nr. 001
NEXOS | 95031-005 | Nexos Feinsteinzeugfliese 30x60 beton-weiß matt | 2971 | 2971 beton-weiß matt | GP NEX FSZG 30x60 beton-weiß R10B Q1 | NX36 | F16M | 1 | 41 | NX36.F16M.1.41 | NEXOS beton-weiß matt | FSTZG 30x60 | 600 | 300 | 10 |  | J | m² | N | 10 | B |  |  | 175 | J | N | L | J | 5 | 5.556 | 48 | 4.083 | 240 | 0.899928 | 43.19654 | 979.92 | 22.685148 | 20.415 | 35 | NEX | 35 | Eb ≤ 0,5% | DIN EN 14411, Gruppe BIa (Anhang G) | 4050467004772 | 69072100 | Nr. 001
NEXOS | 95031-028 | Nexos Feinsteinzeug Mosaik 30x30 (5x5) grau matt | 2974 | 2974 grau matt | GP NEX MOS 30x30 5x5 grau R10B Q1 | NX33 | M02M | 1 | 41 | NX33.M02M.1.41 | NEXOS grau matt | FSTZG 30x30 Mosaik 5x5 | 300 | 300 | 10 |  | J | Stück | J | 10 | B |  |  | 175 | J | N | L | N | 11 | 11 | 30 | 1.737 | 330 | 1 | 30 | 573.21 | 19.107 | 19.107 | 35 | NEX | 35 | Eb ≤ 0,5% | DIN EN 14411, Gruppe BIa (Anhang G) | 4050467004703 | 69073000 | Nr. 001
NEXOS | 95031-029 | Nexos Feinsteinzeug Mosaik 30x30 (5x5) taupe matt | 2945 | 2945 taupe matt | GP NEX MOS 30x30 5x5 taupe R10B Q1 | NX33 | M04M | 1 | 41 | NX33.M04M.1.41 | NEXOS taupe matt | FSTZG 30x30 Mosaik 5x5 | 300 | 300 | 10 |  | J | Stück | J | 10 | B |  |  | 175 | J | N | L | N | 11 | 11 | 30 | 1.737 | 330 | 1 | 30 | 573.21 | 19.107 | 19.107 | 35 | NEX | 35 | Eb ≤ 0,5% | DIN EN 14411, Gruppe BIa (Anhang G) | 4050467004710 | 69073000 | Nr. 001
NEXOS | 95031-030 | Nexos Feinsteinzeug Mosaik 30x30 (5x5) anthrazit matt | 2984 | 2984 anthrazit matt | GP NEX MOS 30x30 5x5 anthrazit R10B Q1 | NX33 | M05M | 1 | 41 | NX33.M05M.1.41 | NEXOS anthrazit matt | FSTZG 30x30 Mosaik 5x5 | 300 | 300 | 10 |  | J | Stück | J | 10 | B |  |  | 175 | J | N | L | N | 11 | 11 | 30 | 1.737 | 330 | 1 | 30 | 573.21 | 19.107 | 19.107 | 35 | NEX | 35 | Eb ≤ 0,5% | DIN EN 14411, Gruppe BIa (Anhang G) | 4050467004727 | 69073000 | Nr. 001
NEXOS | 95031-031 | Nexos Feinsteinzeug Mosaik 30x30 (5x5) beton-weiß matt | 2971 | 2971 beton-weiß matt | GP NEX MOS 30x30 5x5 beton-weiß R10B Q1 | NX33 | M16M | 1 | 41 | NX33.M16M.1.41 | NEXOS beton-weiß matt | FSTZG 30x30 Mosaik 5x5 | 300 | 300 | 10 |  | J | Stück | J | 10 | B |  |  | 175 | J | N | L | N | 11 | 11 | 30 | 1.737 | 330 | 1 | 30 | 573.21 | 19.107 | 19.107 | 35 | NEX | 35 | Eb ≤ 0,5% | DIN EN 14411, Gruppe BIa (Anhang G) | 4050467004734 | 69073000 | Nr. 001
NEXOS | 95031-024 | Nexos Feinsteinzeug Sockel 8x60 grau matt | 2974 | 2974 grau matt | GP NEX SKL 8x60 grau matt Q1 | NX86 | S02M | 1 | 41 | NX86.S02M.1.41 | NEXOS grau matt | FSTZG 8x60 Sockel | 600 | 80 | 10 |  | J | Stück | N | [5 empty] | J | N | L | N | 14 | 1.67 | 40 | 1.07 | 560 | 8.383234 | 335.3293 | 599.2 | 1.7869 | 14.98 | 35 | NEX |  | Eb ≤ 0,5% | DIN EN 14411, Gruppe BIa (Anhang G) | 4050467004826 | 69072100
NEXOS | 95031-025 | Nexos Feinsteinzeug Sockel 8x60 taupe matt | 2945 | 2945 taupe matt | GP NEX SKL 8x60 taupe matt Q1 | NX86 | S04M | 1 | 41 | NX86.S04M.1.41 | NEXOS taupe matt | FSTZG 8x60 Sockel | 600 | 80 | 10 |  | J | Stück | N | [5 empty] | J | N | L | N | 14 | 1.67 | 40 | 1.07 | 560 | 8.383234 | 335.3293 | 599.2 | 1.7869 | 14.98 | 35 | NEX |  | Eb ≤ 0,5% | DIN EN 14411, Gruppe BIa (Anhang G) | 4050467004833 | 69072100
NEXOS | 95031-026 | Nexos Feinsteinzeug Sockel 8x60 anthrazit matt | 2984 | 2984 anthrazit matt | GP NEX SKL 8x60 anthrazit matt Q1 | NX86 | S05M | 1 | 41 | NX86.S05M.1.41 | NEXOS anthrazit matt | FSTZG 8x60 Sockel | 600 | 80 | 10 |  | J | Stück | N | [5 empty] | J | N | L | N | 14 | 1.67 | 40 | 1.07 | 560 | 8.383234 | 335.3293 | 599.2 | 1.7869 | 14.98 | 35 | NEX |  | Eb ≤ 0,5% | DIN EN 14411, Gruppe BIa (Anhang G) | 4050467004840 | 69072100
NEXOS | 95031-027 | Nexos Feinsteinzeug Sockel 8x60 beton-weiß matt | 2971 | 2971 beton-weiß matt | GP NEX SKL 8x60 beton-weiß matt Q1 | NX86 | S16M | 1 | 41 | NX86.S16M.1.41 | NEXOS beton-weiß matt | FSTZG 8x60 Sockel | 600 | 80 | 10 |  | J | Stück | N | [5 empty] | J | N | L | N | 14 | 1.67 | 40 | 1.07 | 560 | 8.383234 | 335.3293 | 599.2 | 1.7869 | 14.98 | 35 | NEX |  | Eb ≤ 0,5% | DIN EN 14411, Gruppe BIa (Anhang G) | 4050467004857 | 69072100
NEXOS STONE | 95056-008 | Nexos Stone Feinsteinzeugfliese 60x120 grau matt | 4972 | 4972 grau matt | GP NXS FSZG 60x120 grau R10B Q1 | NT61 | F02M | 1 | 44 | NT61.F02M.1.44 | NEXOS STONE grau matt | FSTZG 60x120 | 1198 | 598 | 9.5 |  | J | m² | N | 10 | B |  |  |  | J | N | L | J | 2 | 1.389 | 36 | 15.9 | 72 | 1.439885 | 51.83585 | 1144.8 | 22.0851 | 31.8 | 41 | NXS |  | Eb ≤ 0,5% | DIN EN 14411, Gruppe BIa (Anhang G) | 4050467008022 | 69072100 | Nr. 001
NEXOS STONE | 95056-009 | Nexos Stone Feinsteinzeugfliese 60x120 cappuccino matt | 4914 | 4914 cappuccino matt | GP NXS FSZG 60x120 cappuccino R10B Q1 | NT61 | F04M | 1 | 44 | NT61.F04M.1.44 | NEXOS STONE cappuccino matt | FSTZG 60x120 | 1198 | 598 | 9.5 |  | J | m² | N | 10 | B |  |  |  | J | N | L | J | 2 | 1.389 | 36 | 15.9 | 72 | 1.439885 | 51.83585 | 1144.8 | 22.0851 | 31.8 | 41 | NXS |  | Eb ≤ 0,5% | DIN EN 14411, Gruppe BIa (Anhang G) | 4050467008039 | 69072100 | Nr. 001
NEXOS STONE | 95056-010 | Nexos Stone Feinsteinzeugfliese 60x120 anthrazit matt | 4984 | 4984 anthrazit matt | GP NXS FSZG 60x120 anthrazit R10B Q1 | NT61 | F05M | 1 | 44 | NT61.F05M.1.44 | NEXOS STONE anthrazit matt | FSTZG 60x120 | 1198 | 598 | 9.5 |  | J | m² | N | 10 | B |  |  |  | J | N | L | J | 2 | 1.389 | 36 | 15.9 | 72 | 1.439885 | 51.83585 | 1144.8 | 22.0851 | 31.8 | 41 | NXS |  | Eb ≤ 0,5% | DIN EN 14411, Gruppe BIa (Anhang G) | 4050467008046 | 69072100 | Nr. 001
NEXOS STONE | 95056-005 | Nexos Stone Feinsteinzeugfliese 60x60 grau matt | 4972 | 4972 grau matt | GP NXS FSZG 60x60 grau R10B Q1 | NT66 | F02M | 1 | 44 | NT66.F02M.1.44 | NEXOS STONE grau matt | FSTZG 60x60 | 598 | 598 | 9.5 |  | J | m² | N | 10 | B |  |  |  | J | N | L | J | 4 | 2.778 | 32 | 7.95 | 128 | 1.439885 | 46.07631 | 1017.6 | 22.0851 | 31.8 | 41 | NXS |  | Eb ≤ 0,5% | DIN EN 14411, Gruppe BIa (Anhang G) | 4050467008053 | 69072100 | Nr. 001
NEXOS STONE | 95056-006 | Nexos Stone Feinsteinzeugfliese 60x60 cappuccino matt | 4914 | 4914 cappuccino matt | GP NXS FSZG 60x60 cappuccino R10B Q1 | NT66 | F04M | 1 | 44 | NT66.F04M.1.44 | NEXOS STONE cappuccino matt | FSTZG 60x60 | 598 | 598 | 9.5 |  | J | m² | N | 10 | B |  |  |  | J | N | L | J | 4 | 2.778 | 32 | 7.95 | 128 | 1.439885 | 46.07631 | 1017.6 | 22.0851 | 31.8 | 41 | NXS |  | Eb ≤ 0,5% | DIN EN 14411, Gruppe BIa (Anhang G) | 4050467008060 | 69072100 | Nr. 001
NEXOS STONE | 95056-007 | Nexos Stone Feinsteinzeugfliese 60x60 anthrazit matt | 4984 | 4984 anthrazit matt | GP NXS FSZG 60x60 anthrazit R10B Q1 | NT66 | F05M | 1 | 44 | NT66.F05M.1.44 | NEXOS STONE anthrazit matt | FSTZG 60x60 | 598 | 598 | 9.5 |  | J | m² | N | 10 | B |  |  |  | J | N | L | J | 4 | 2.778 | 32 | 7.95 | 128 | 1.439885 | 46.07631 | 1017.6 | 22.0851 | 31.8 | 41 | NXS |  | Eb ≤ 0,5% | DIN EN 14411, Gruppe BIa (Anhang G) | 4050467008077 | 69072100 | Nr. 001
NEXOS STONE | 95056-002 | Nexos Stone Feinsteinzeugfliese 30x60 grau matt | 4972 | 4972 grau matt | GP NXS FSZG 30x60 grau R10B Q1 | NT36 | F02M | 1 | 44 | NT36.F02M.1.44 | NEXOS STONE grau matt | FSTZG 30x60 | 598 | 298 | 9.5 |  | J | m² | N | 10 | B |  |  |  | J | N | L | J | 8 | 5.556 | 32 | 3.975 | 256 | 1.439885 | 46.07631 | 1017.6 | 22.0851 | 31.8 | 41 | NXS |  | Eb ≤ 0,5% | DIN EN 14411, Gruppe BIa (Anhang G) | 4050467007995 | 69072100 | Nr. 001
NEXOS STONE | 95056-003 | Nexos Stone Feinsteinzeugfliese 30x60 cappuccino matt | 4914 | 4914 cappuccino matt | GP NXS FSZG 30x60 cappuccino R10B Q1 | NT36 | F04M | 1 | 44 | NT36.F04M.1.44 | NEXOS STONE cappuccino matt | FSTZG 30x60 | 598 | 298 | 9.5 |  | J | m² | N | 10 | B |  |  |  | J | N | L | J | 8 | 5.556 | 32 | 3.975 | 256 | 1.439885 | 46.07631 | 1017.6 | 22.0851 | 31.8 | 41 | NXS |  | Eb ≤ 0,5% | DIN EN 14411, Gruppe BIa (Anhang G) | 4050467008008 | 69072100 | Nr. 001
NEXOS STONE | 95056-004 | Nexos Stone Feinsteinzeugfliese 30x60 anthrazit matt | 4984 | 4984 anthrazit matt | GP NXS FSZG 30x60 anthrazit R10B Q1 | NT36 | F05M | 1 | 44 | NT36.F05M.1.44 | NEXOS STONE anthrazit matt | FSTZG 30x60 | 598 | 298 | 9.5 |  | J | m² | N | 10 | B |  |  |  | J | N | L | J | 8 | 5.556 | 32 | 3.975 | 256 | 1.439885 | 46.07631 | 1017.6 | 22.0851 | 31.8 | 41 | NXS |  | Eb ≤ 0,5% | DIN EN 14411, Gruppe BIa (Anhang G) | 4050467008015 | 69072100 | Nr. 001
OLYMP | 95024-018 | Olymp Steingutfliese 40x120 rekt. weiß glänzend | 2200 | 2200 weiß glänzend | GP OLY STGT 40x120r weiß glz Q1 | OL41 | F01G | 1 | 47 | OL41.F01G.1.47 | OLYMP weiß glänzend | Steingut 40x120 | 1200 | 400 | 11 |  | J | m² | N | [5 empty] | N | N | L | J | 3 | 2.083 | 20 | 9.333 | 60 | 1.44023 | 28.80461 | 559.98 | 19.440639 | 27.999 | 47 | OLY | 12 | Eb > 10% | DIN EN 14411, Gruppe BIIIb (Anhang L) | 4050467006844 | 69072300 | Nr. 002
OLYMP | 95024-019 | Olymp Steingutfliese 40x120 rekt. weiß matt | 2201 | 2201 weiß matt | GP OLY STGT 40x120r weiß matt Q1 | OL41 | F01M | 1 | 47 | OL41.F01M.1.47 | OLYMP weiß matt | Steingut 40x120 | 1200 | 400 | 11 |  | J | m² | N | [5 empty] | N | N | L | J | 3 | 2.083 | 20 | 9.333 | 60 | 1.44023 | 28.80461 | 559.98 | 19.440639 | 27.999 | 47 | OLY | 12 | Eb > 10% | DIN EN 14411, Gruppe BIIIb (Anhang L) | 4050467006851 | 69072300 | Nr. 002
OLYMP | 95024-015 | Olymp Steingutfliese 30x90 rekt. weiß glänzend | 2200 | 2200 weiß glänzend | GP OLY STGT 30x90r weiß glz Q1 | OL39 | F01G | 1 | 47 | OL39.F01G.1.47 | OLYMP weiß glänzend | Steingut 30x90 | 900 | 300 | 10.5 |  | J | m² | N | [5 empty] | N | N | L | J | 4 | 3.704 | 48 | 5.125 | 192 | 1.079914 | 51.83585 | 984 | 18.983 | 20.5 | 47 | OLY | 12 | Eb > 10% | DIN EN 14411, Gruppe BIIIb (Anhang L) | 4050467006493 | 69072300 | Nr. 002
OLYMP | 95024-016 | Olymp Steingutfliese 30x90 rekt. weiß matt | 2201 | 2201 weiß matt | GP OLY STGT 30x90r weiß matt Q1 | OL39 | F01M | 1 | 47 | OL39.F01M.1.47 | OLYMP weiß matt | Steingut 30x90 | 900 | 300 | 10.5 |  | J | m² | N | [5 empty] | N | N | L | J | 4 | 3.704 | 48 | 5.125 | 192 | 1.079914 | 51.83585 | 984 | 18.983 | 20.5 | 47 | OLY | 12 | Eb > 10% | DIN EN 14411, Gruppe BIIIb (Anhang L) | 4050467006509 | 69072300 | Nr. 002
OLYMP | 95024-002 | Olymp Steingutfliese 30x60 rekt. weiß glänzend | 2200 | 2200 weiß glänzend | GP OLY STGT 30x60r weiß glz Q1 | OL36 | F01G | 1 | 41 | OL36.F01G.1.41 | OLYMP weiß glänzend | Steingut 30x60 | 600 | 300 | 9.5 |  | J | m² | N | [5 empty] | N | N | L | J | 6 | 5.556 | 40 | 3.08 | 240 | 1.079914 | 43.19654 | 739.2 | 17.11248 | 18.48 | 47 | OLY | 12 | Eb > 10% | DIN EN 14411, Gruppe BIIIb (Anhang L) | 4050467001375 | 69072300 | Nr. 002
OLYMP | 95024-003 | Olymp Steingutfliese 30x60 rekt. weiß matt | 2201 | 2201 weiß matt | GP OLY STGT 30x60r weiß matt Q1 | OL36 | F01M | 1 | 41 | OL36.F01M.1.41 | OLYMP weiß matt | Steingut 30x60 | 600 | 300 | 9.5 |  | J | m² | N | [5 empty] | N | N | L | J | 6 | 5.556 | 40 | 3.08 | 240 | 1.079914 | 43.19654 | 739.2 | 17.11248 | 18.48 | 47 | OLY | 12 | Eb > 10% | DIN EN 14411, Gruppe BIIIb (Anhang L) | 4050467001382 | 69072300 | Nr. 002
OLYMP | 95024-004 | Olymp Steingutfliese 30x60 rekt. beige glänzend | 2210 | 2210 beige glänzend | GP OLY STGT 30x60r beige glz Q1 | OL36 | F03G | 1 | 41 | OL36.F03G.1.41 | OLYMP beige glänzend | Steingut 30x60 | 600 | 300 | 9.5 |  | J | m² | N | [5 empty] | N | N | L | J | 6 | 5.556 | 40 | 3.08 | 240 | 1.079914 | 43.19654 | 739.2 | 17.11248 | 18.48 | 47 | OLY | 12 | Eb > 10% | DIN EN 14411, Gruppe BIIIb (Anhang L) | 4050467001405 | 69072300 | Nr. 002
OLYMP | 95024-005 | Olymp Steingutfliese 30x60 rekt. beige matt | 2211 | 2211 beige matt | GP OLY STGT 30x60r beige matt Q1 | OL36 | F03M | 1 | 41 | OL36.F03M.1.41 | OLYMP beige matt | Steingut 30x60 | 600 | 300 | 9.5 |  | J | m² | N | [5 empty] | N | N | L | J | 6 | 5.556 | 40 | 3.08 | 240 | 1.079914 | 43.19654 | 739.2 | 17.11248 | 18.48 | 47 | OLY | 12 | Eb > 10% | DIN EN 14411, Gruppe BIIIb (Anhang L) | 4050467001399 | 69072300 | Nr. 002
OLYMP | 95024-010 | Olymp Steingutfliese 30x60 rekt. Beton weiß silk | 2204 | 2204 Beton weiß silk | GP OLY STGT 30x60r Beton weiss slk Q1 | OL36 | F19B | 1 | 41 | OL36.F19B.1.41 | OLYMP beton weiß silk | Steingut 30x60 | 600 | 300 | 9.5 |  | J | m² | N | [5 empty] | N | N | L | J | 6 | 5.556 | 40 | 3.08 | 240 | 1.079914 | 43.19654 | 739.2 | 17.11248 | 18.48 | 49 | OLY | 12 | Eb > 10% | DIN EN 14411, Gruppe BIIIb (Anhang L) | 4050467005663 | 69072300 | Nr. 002
OLYMP | 95024-011 | Olymp Steingutfliese 30x60 rekt. Wave weiß matt | 2205 | 2205 Wave weiß matt | GP OLY STGT 30x60r Wave weiss matt Q1 | OL36 | F20M | 1 | 41 | OL36.F20M.1.41 | OLYMP Wave weiß matt | Steingut 30x60 | 600 | 300 | 9.5 |  | J | m² | N | [5 empty] | N | N | L | J | 6 | 5.556 | 40 | 3.08 | 240 | 1.079914 | 43.19654 | 739.2 | 17.11248 | 18.48 | 49 | OLY | 12 | Eb > 10% | DIN EN 14411, Gruppe BIIIb (Anhang L) | 4050467005670 | 69072300 | Nr. 002
OLYMP | 95024-008 | Olymp Steingutfliese 30x60 rekt. Stripes weiß glänzend | 2202 | 2202 Stripes weiß glänzend | GP OLY STGT 30x60r Stripesw glz Q1 | OL36 | F18G | 1 | 41 | OL36.F18G.1.41 | OLYMP Stripes weiß glänzend | Steingut 30x60 | 600 | 300 | 9.5 |  | J | m² | N | [5 empty] | N | N | L | J | 6 | 5.556 | 40 | 3.08 | 240 | 1.079914 | 43.19654 | 739.2 | 17.11248 | 18.48 | 49 | OLY | 12 | Eb > 10% | DIN EN 14411, Gruppe BIIIb (Anhang L) | 4050467002280 | 69072300 | Nr. 002
OLYMP | 95024-009 | Olymp Steingutfliese 30x60 rekt. Stripes weiß matt | 2203 | 2203 Stripes weiß matt | GP OLY STGT 30x60r Stripesw matt Q1 | OL36 | F18M | 1 | 41 | OL36.F18M.1.41 | OLYMP Stripes weiß matt | Steingut 30x60 | 600 | 300 | 9.5 |  | J | m² | N | [5 empty] | N | N | L | J | 6 | 5.556 | 40 | 3.08 | 240 | 1.079914 | 43.19654 | 739.2 | 17.11248 | 18.48 | 49 | OLY | 12 | Eb > 10% | DIN EN 14411, Gruppe BIIIb (Anhang L) | 4050467002143 | 69072300 | Nr. 002
OLYMP | 95024-012 | Olymp Steingutfliese 30x60 rekt. Zement weiß matt | 2206 | 2206 Zement weiß matt | GP OLY STGT 30x60r Zementw glz Q1 | OL36 | F21M | 1 | 41 | OL36.F21M.1.41 | OLYMP Zement weiß matt | Steingut 30x60 | 600 | 300 | 9.5 |  | J | m² | N | [5 empty] | N | N | L | J | 6 | 5.556 | 40 | 3.08 | 240 | 1.079914 | 43.19654 | 739.2 | 17.11248 | 18.48 | 49 | OLY | 12 | Eb > 10% | DIN EN 14411, Gruppe BIIIb (Anhang L) | 4050467006608 | 69072300 | Nr. 002
OLYMP | 95024-013 | Olymp Steingutfliese 30x60 rekt. Sahara weiß-grau silk | 2271 | 2271 Sahara weiß-grau silk | GP OLY STGT 30x60r Saharawg slk Q1 | OL36 | F22M | 1 | 41 | OL36.F22B.1.41 | OLYMP Sahara weiß-grau silk | Steingut 30x60 | 600 | 300 | 9.5 |  | J | m² | N | [5 empty] | N | N | L | J | 6 | 5.556 | 40 | 3.08 | 240 | 1.079914 | 43.19654 | 739.2 | 17.11248 | 18.48 | 49 | OLY | 12 | Eb > 10% | DIN EN 14411, Gruppe BIIIb (Anhang L) | 4050467007018 | 69072300 | Nr. 002
OLYMP | 95024-014 | Olymp Steingutfliese 30x60 rekt. Sahara weiß-beige silk | 2213 | 2213 Sahara weiß-beige silk | GP OLY STGT 30x60r Saharawb slk Q1 | OL36 | F23M | 1 | 41 | OL36.F23B.1.41 | OLYMP Sahara weiß-beige silk | Steingut 30x60 | 600 | 300 | 9.5 |  | J | m² | N | [5 empty] | N | N | L | J | 6 | 5.556 | 40 | 3.08 | 240 | 1.079914 | 43.19654 | 739.2 | 17.11248 | 18.48 | 49 | OLY | 12 | Eb > 10% | DIN EN 14411, Gruppe BIIIb (Anhang L) | 4050467007025 | 69072300 | Nr. 002
OLYMP | 95024-006 | Olymp Steingutfliese 30x60 rekt. Beats grau | 2270 | 2270 Beats grau | GP OLY STGT 30x60r Beats grau Q1 | OL36 | F12B | 1 | 41 | OL36.F12B.1.41 | OLYMP Beats grau | Steingut 30x60 | 600 | 300 | 9.5 |  | J | m² | N | [5 empty] | N | N | L | J | 6 | 5.556 | 40 | 3.08 | 240 | 1.079914 | 43.19654 | 739.2 | 17.11248 | 18.48 | 49 | OLY | 12 | Eb > 10% | DIN EN 14411, Gruppe BIIIb (Anhang L) | 4050467008534 | 69072300 | Nr. 002
OLYMP | 95024-007 | Olymp Steingutfliese 30x60 rekt. Beats beige | 2212 | 2212 Beats beige | GP OLY STGT 30x60r Beats beige Q1 | OL36 | F13B | 1 | 41 | OL36.F13B.1.41 | OLYMP Beats beige | Steingut 30x60 | 600 | 300 | 9.5 |  | J | m² | N | [5 empty] | N | N | L | J | 6 | 5.556 | 40 | 3.08 | 240 | 1.079914 | 43.19654 | 739.2 | 17.11248 | 18.48 | 49 | OLY | 12 | Eb > 10% | DIN EN 14411, Gruppe BIIIb (Anhang L) | 4050467008541 | 69072300 | Nr. 002
PRIME | 95046-002 | Prime Feinsteinzeugfliese 60x60 grau matt | 4176 | 4176 grau matt | GP PRI FSZG 60x60 grau R10 Q1 | PR66 | F02M | 1 | 41 | PR66.F02M.1.41 | PRIME grau matt | FSTZG 60x60 | 600 | 600 | 10 |  | J | m² | N | 10 |  |  |  |  | J | N | L | J | 4 | 2.778 | 30 | 7.762 | 120 | 1.439885 | 43.19654 | 931.44 | 21.562836 | 31.048 | 53 | PRI | 35 | Eb ≤ 0,5% | DIN EN 14411, Gruppe BIa (Anhang G) | 4050467006646 | 69072100 | Nr. 001
PRIME | 95046-003 | Prime Feinsteinzeugfliese 60x60 hellbraun matt | 4143 | 4143 hellbraun matt | GP PRI FSZG 60x60 hellbraun R10 Q1 | PR66 | F04M | 1 | 41 | PR66.F04M.1.41 | PRIME hellbraun matt | FSTZG 60x60 | 600 | 600 | 10 |  | J | m² | N | 10 |  |  |  |  | J | N | L | J | 4 | 2.778 | 30 | 7.762 | 120 | 1.439885 | 43.19654 | 931.44 | 21.562836 | 31.048 | 53 | PRI | 35 | Eb ≤ 0,5% | DIN EN 14411, Gruppe BIa (Anhang G) | 4050467006653 | 69072100 | Nr. 001
PRIME | 95046-004 | Prime Feinsteinzeugfliese 60x60 schwarz matt | 4188 | 4188 schwarz matt | GP PRI FSZG 60x60 schwarz R10 Q1 | PR66 | F06M | 1 | 41 | PR66.F06M.1.41 | PRIME schwarz matt | FSTZG 60x60 | 600 | 600 | 10 |  | J | m² | N | 10 |  |  |  |  | J | N | L | J | 4 | 2.778 | 30 | 7.762 | 120 | 1.439885 | 43.19654 | 931.44 | 21.562836 | 31.048 | 53 | PRI | 35 | Eb ≤ 0,5% | DIN EN 14411, Gruppe BIa (Anhang G) | 4050467006660 | 69072100 | Nr. 001
PRIME | 95046-005 | Prime Feinsteinzeugfliese 30x60 grau matt | 4176 | 4176 grau matt | GP PRI FSZG 30x60 grau R10 Q1 | PR36 | F02M | 1 | 41 | PR36.F02M.1.41 | PRIME grau matt | FSTZG 30x60 | 600 | 300 | 10 |  | J | m² | N | 10 |  |  |  |  | J | N | L | J | 5 | 5.556 | 48 | 4.083 | 240 | 0.899928 | 43.19654 | 979.92 | 22.685148 | 20.415 | 53 | PRI | 35 | Eb ≤ 0,5% | DIN EN 14411, Gruppe BIa (Anhang G) | 4050467006615 | 69072100 | Nr. 001
PRIME | 95046-006 | Prime Feinsteinzeugfliese 30x60 hellbraun matt | 4143 | 4143 hellbraun matt | GP PRI FSZG 30x60 hellbraun R10 Q1 | PR36 | F04M | 1 | 41 | PR36.F04M.1.41 | PRIME hellbraun matt | FSTZG 30x60 | 600 | 300 | 10 |  | J | m² | N | 10 |  |  |  |  | J | N | L | J | 5 | 5.556 | 48 | 4.083 | 240 | 0.899928 | 43.19654 | 979.92 | 22.685148 | 20.415 | 53 | PRI | 35 | Eb ≤ 0,5% | DIN EN 14411, Gruppe BIa (Anhang G) | 4050467006622 | 69072100 | Nr. 001
PRIME | 95046-007 | Prime Feinsteinzeugfliese 30x60 schwarz matt | 4188 | 4188 schwarz matt | GP PRI FSZG 30x60 schwarz R10 Q1 | PR36 | F06M | 1 | 41 | PR36.F06M.1.41 | PRIME schwarz matt | FSTZG 30x60 | 600 | 300 | 10 |  | J | m² | N | 10 |  |  |  |  | J | N | L | J | 5 | 5.556 | 48 | 4.083 | 240 | 0.899928 | 43.19654 | 979.92 | 22.685148 | 20.415 | 53 | PRI | 35 | Eb ≤ 0,5% | DIN EN 14411, Gruppe BIa (Anhang G) | 4050467006639 | 69072100 | Nr. 001
PRIME | 95046-008 | Prime Feinsteinzeug Mosaik 30x30 (5x5) grau matt | 4176 | 4176 grau matt | GP PRI MOS 30x30 5x5 grau R10B Q1 | PR33 | M02M | 1 | 41 | PR33.M02M.1.41 | PRIME grau matt | FSTZG 30x30 Mosaik 5x5 | 300 | 300 | 10 |  | J | Stück | J | 10 | B |  |  |  | J | N | L | N | 11 | 11 | 30 | 1.737 | 330 | 1 | 30 | 573.21 | 19.107 | 19.107 | 53 | PRI | 35 | Eb ≤ 0,5% | DIN EN 14411, Gruppe BIa (Anhang G) | 4050467006943 | 69073000 | Nr. 001
PRIME | 95046-009 | Prime Feinsteinzeug Mosaik 30x30 (5x5) hellbraun matt | 4143 | 4143 hellbraun matt | GP PRI MOS 30x30 5x5 hellbraun R10B Q1 | PR33 | M04M | 1 | 41 | PR33.M04M.1.41 | PRIME hellbraun matt | FSTZG 30x30 Mosaik 5x5 | 300 | 300 | 10 |  | J | Stück | J | 10 | B |  |  |  | J | N | L | N | 11 | 11 | 30 | 1.737 | 330 | 1 | 30 | 573.21 | 19.107 | 19.107 | 53 | PRI | 35 | Eb ≤ 0,5% | DIN EN 14411, Gruppe BIa (Anhang G) | 4050467006950 | 69073000 | Nr. 001
PRIME | 95046-010 | Prime Feinsteinzeug Mosaik 30x30 (5x5) schwarz matt | 4188 | 4188 schwarz matt | GP PRI MOS 30x30 5x5 schwarz R10B Q1 | PR33 | M06M | 1 | 41 | PR33.M06M.1.41 | PRIME schwarz matt | FSTZG 30x30 Mosaik 5x5 | 300 | 300 | 10 |  | J | Stück | J | 10 | B |  |  |  | J | N | L | N | 11 | 11 | 30 | 1.737 | 330 | 1 | 30 | 573.21 | 19.107 | 19.107 | 53 | PRI | 35 | Eb ≤ 0,5% | DIN EN 14411, Gruppe BIa (Anhang G) | 4050467006967 | 69073000 | Nr. 001
SURROUND | 95048-002 | Surround Feinsteinzeugfliese 100x100 taupe matt | 4246 | 4246 taupe matt | GP SUR FSZG 100x100 taupe R10 Q1 | SU11 | F04M | 1 | 44 | SU11.F04M.1.44 | SURROUND taupe matt | FSTZG 100x100 | 997 | 997 | 6 |  | J | m² | N | 10 |  |  |  |  | J | N | L | J | 2 | 1 | 25 | 13.8 | 50 | 2 | 50 | 690 | 13.8 | 27.6 | 59 | SUR | 35 | Eb ≤ 0,5% | DIN EN 14411, Gruppe BIa (Anhang G) | 4050467007377 | 69072100 | Nr. 001
SURROUND | 95048-003 | Surround Feinsteinzeugfliese 100x100 dunkelgrau matt | 4277 | 4277 dunkelgrau matt | GP SUR FSZG 100x100 dunkelgrau R10 Q1 | SU11 | F05M | 1 | 44 | SU11.F05M.1.44 | SURROUND dunkelgrau matt | FSTZG 100x100 | 997 | 997 | 6 |  | J | m² | N | 10 |  |  |  |  | J | N | L | J | 2 | 1 | 25 | 13.8 | 50 | 2 | 50 | 690 | 13.8 | 27.6 | 59 | SUR | 35 | Eb ≤ 0,5% | DIN EN 14411, Gruppe BIa (Anhang G) | 4050467007384 | 69072100 | Nr. 001
SURROUND | 95048-004 | Surround Feinsteinzeugfliese 100x100 schwarz-anthrazit matt | 4287 | 4287 schwarz-anthrazit matt | GP SUR FSZG 100x100 schwarz-anthr R10 Q1 | SU11 | F06M | 1 | 44 | SU11.F06M.1.44 | SURROUND schwarz-anthr. Matt | FSTZG 100x100 | 997 | 997 | 6 |  | J | m² | N | 10 |  |  |  |  | J | N | L | J | 2 | 1 | 25 | 13.8 | 50 | 2 | 50 | 690 | 13.8 | 27.6 | 59 | SUR | 35 | Eb ≤ 0,5% | DIN EN 14411, Gruppe BIa (Anhang G) | 4050467007391 | 69072100 | Nr. 001
SURROUND | 95048-005 | Surround Feinsteinzeugfliese 60x60 grau matt | 4273 | 4273 hellgrau matt | GP SUR FSZG 60x60 grau R10B Q1 | SU66 | F02M | 1 | 41 | SU66.F02M.1.41 | SURROUND hellgrau matt | FSTZG 60x60 | 600 | 600 | 10 |  | J | m² | N | 10 | B |  |  |  | J | N | L | J | 4 | 2.778 | 30 | 7.762 | 120 | 1.439885 | 43.19654 | 931.44 | 21.562836 | 31.048 | 59 | SUR | 35 | Eb ≤ 0,5% | DIN EN 14411, Gruppe BIa (Anhang G) | 4050467007100 | 69072100 | Nr. 001
SURROUND | 95048-006 | Surround Feinsteinzeugfliese 60x60 taupe matt | 4246 | 4246 taupe matt | GP SUR FSZG 60x60 taupe R10B Q1 | SU66 | F04M | 1 | 41 | SU66.F04M.1.41 | SURROUND taupe matt | FSTZG 60x60 | 600 | 600 | 10 |  | J | m² | N | 10 | B |  |  |  | J | N | L | J | 4 | 2.778 | 30 | 7.762 | 120 | 1.439885 | 43.19654 | 931.44 | 21.562836 | 31.048 | 59 | SUR | 35 | Eb ≤ 0,5% | DIN EN 14411, Gruppe BIa (Anhang G) | 4050467007117 | 69072100 | Nr. 001
SURROUND | 95048-007 | Surround Feinsteinzeugfliese 60x60 dunkelgrau matt | 4277 | 4277 dunkelgrau matt | GP SUR FSZG 60x60 dunkelgrau R10B Q1 | SU66 | F05M | 1 | 41 | SU66.F05M.1.41 | SURROUND dunkelgrau matt | FSTZG 60x60 | 600 | 600 | 10 |  | J | m² | N | 10 | B |  |  |  | J | N | L | J | 4 | 2.778 | 30 | 7.762 | 120 | 1.439885 | 43.19654 | 931.44 | 21.562836 | 31.048 | 59 | SUR | 35 | Eb ≤ 0,5% | DIN EN 14411, Gruppe BIa (Anhang G) | 4050467007124 | 69072100 | Nr. 001
SURROUND | 95048-008 | Surround Feinsteinzeugfliese 60x60 schwarz-anthrazit matt | 4287 | 4287 schwarz-anthrazit matt | GP SUR FSZG 60x60 schwarz-anthra R10B Q1 | SU66 | F06M | 1 | 41 | SU66.F06M.1.41 | SURROUND schwarz-anthr. Matt | FSTZG 60x60 | 600 | 600 | 10 |  | J | m² | N | 10 | B |  |  |  | J | N | L | J | 4 | 2.778 | 30 | 7.762 | 120 | 1.439885 | 43.19654 | 931.44 | 21.562836 | 31.048 | 59 | SUR | 35 | Eb ≤ 0,5% | DIN EN 14411, Gruppe BIa (Anhang G) | 4050467007131 | 69072100 | Nr. 001
SURROUND | 95048-009 | Surround Feinsteinzeug Dekor 60x60 Volldekor matt | 4293 | 4293 Volldekor matt | GP SUR DEK 60x60 volldekor R10B Q1 | SU66 | D99M | 1 | 41 | SU66.D99M.1.41 | SURROUND Volldekor matt | FSTZG 60x60 | 600 | 600 | 10 |  | J | Stück | N | 10 | B |  |  |  | J | N | L | N | 4 | 2.778 | 30 | 7.762 | 120 | 1.439885 | 43.19654 | 931.44 | 21.562836 | 31.048 | 59 | SUR | 35 | Eb ≤ 0,5% | DIN EN 14411, Gruppe BIa (Anhang G) | 4050467007094 | 69072100 | Nr. 001
SURROUND | 95048-010 | Surround Feinsteinzeugfliese 30x60 grau matt | 4273 | 4273 hellgrau matt | GP SUR FSZG 30x60 grau R10B Q1 | SU36 | F02M | 1 | 41 | SU36.F02M.1.41 | SURROUND hellgrau matt | FSTZG 30x60 | 600 | 300 | 10 |  | J | m² | N | 10 | B |  |  |  | J | N | L | J | 5 | 5.556 | 48 | 4.083 | 240 | 0.899928 | 43.19654 | 979.92 | 22.685148 | 20.415 | 59 | SUR | 35 | Eb ≤ 0,5% | DIN EN 14411, Gruppe BIa (Anhang G) | 4050467007056 | 69072100 | Nr. 001
SURROUND | 95048-011 | Surround Feinsteinzeugfliese 30x60 taupe matt | 4246 | 4246 taupe matt | GP SUR FSZG 30x60 taupe R10B Q1 | SU36 | F04M | 1 | 41 | SU36.F04M.1.41 | SURROUND taupe matt | FSTZG 30x60 | 600 | 300 | 10 |  | J | m² | N | 10 | B |  |  |  | J | N | L | J | 5 | 5.556 | 48 | 4.083 | 240 | 0.899928 | 43.19654 | 979.92 | 22.685148 | 20.415 | 59 | SUR | 35 | Eb ≤ 0,5% | DIN EN 14411, Gruppe BIa (Anhang G) | 4050467007063 | 69072100 | Nr. 001
SURROUND | 95048-012 | Surround Feinsteinzeugfliese 30x60 dunkelgrau matt | 4277 | 4277 dunkelgrau matt | GP SUR FSZG 30x60 dunkelgrau R10B Q1 | SU36 | F05M | 1 | 41 | SU36.F05M.1.41 | SURROUND dunkelgrau matt | FSTZG 30x60 | 600 | 300 | 10 |  | J | m² | N | 10 | B |  |  |  | J | N | L | J | 5 | 5.556 | 48 | 4.083 | 240 | 0.899928 | 43.19654 | 979.92 | 22.685148 | 20.415 | 59 | SUR | 35 | Eb ≤ 0,5% | DIN EN 14411, Gruppe BIa (Anhang G) | 4050467007070 | 69072100 | Nr. 001
SURROUND | 95048-013 | Surround Feinsteinzeugfliese 30x60 schwarz-anthrazit matt | 4287 | 4287 schwarz-anthrazit matt | GP SUR FSZG 30x60 schwarz-anthra R10B Q1 | SU36 | F06M | 1 | 41 | SU36.F06M.1.41 | SURROUND schwarz-anthr. Matt | FSTZG 30x60 | 600 | 300 | 10 |  | J | m² | N | 10 | B |  |  |  | J | N | L | J | 5 | 5.556 | 48 | 4.083 | 240 | 0.899928 | 43.19654 | 979.92 | 22.685148 | 20.415 | 59 | SUR | 35 | Eb ≤ 0,5% | DIN EN 14411, Gruppe BIa (Anhang G) | 4050467007087 | 69072100 | Nr. 001
SURROUND | 95048-014 | Surround Feinsteinzeug Sockel 8x60 grau matt | 4273 | 4273 hellgrau matt | GP SUR SKL 8x60 grau Q1 | SU86 | S02M | 1 | 41 | SU86.S02M.1.41 | SURROUND hellgrau matt | FSTZG 8x60 Sockel | 600 | 80 | 10 |  | J | Stück | N | [5 empty] | J | N | L | N | 14 | 1.67 | 40 | 1.07 | 560 | 8.383234 | 335.3293 | 599.2 | 1.7869 | 14.98 | 59 | SUR | 35 | Eb ≤ 0,5% | DIN EN 14411, Gruppe BIa (Anhang G) | 4050467007148 | 69072100
SURROUND | 95048-015 | Surround Feinsteinzeug Sockel 8x60 taupe matt | 4246 | 4246 taupe matt | GP SUR SKL 8x60 taupe Q1 | SU86 | S04M | 1 | 41 | SU86.S04M.1.41 | SURROUND taupe matt | FSTZG 8x60 Sockel | 600 | 80 | 10 |  | J | Stück | N | [5 empty] | J | N | L | N | 14 | 1.67 | 40 | 1.07 | 560 | 8.383234 | 335.3293 | 599.2 | 1.7869 | 14.98 | 59 | SUR | 35 | Eb ≤ 0,5% | DIN EN 14411, Gruppe BIa (Anhang G) | 4050467007155 | 69072100
SURROUND | 95048-016 | Surround Feinsteinzeug Sockel 8x60 dunkelgrau matt | 4277 | 4277 dunkelgrau matt | GP SUR SKL 8x60 dunkelgrau Q1 | SU86 | S05M | 1 | 41 | SU86.S05M.1.41 | SURROUND dunkelgrau matt | FSTZG 8x60 Sockel | 600 | 80 | 10 |  | J | Stück | N | [5 empty] | J | N | L | N | 14 | 1.67 | 40 | 1.07 | 560 | 8.383234 | 335.3293 | 599.2 | 1.7869 | 14.98 | 59 | SUR | 35 | Eb ≤ 0,5% | DIN EN 14411, Gruppe BIa (Anhang G) | 4050467007162 | 69072100
SURROUND | 95048-017 | Surround Feinsteinzeug Sockel 8x60 schwarz-anthrazit matt | 4287 | 4287 schwarz-anthrazit matt | GP SUR SKL 8x60 schwarz-anthrazit Q1 | SU86 | S06M | 1 | 41 | SU86.S06M.1.41 | SURROUND schwarz-anthr. Matt | FSTZG 8x60 Sockel | 600 | 80 | 10 |  | J | Stück | N | [5 empty] | J | N | L | N | 14 | 1.67 | 40 | 1.07 | 560 | 8.383234 | 335.3293 | 599.2 | 1.7869 | 14.98 | 59 | SUR | 35 | Eb ≤ 0,5% | DIN EN 14411, Gruppe BIa (Anhang G) | 4050467007179 | 69072100
Note on T2: smoos: N = nur volle Pakete J = Anbruch möglich, mit Händlinggebühren