## Stand 04.05.2026
Material-Nr. | Warengruppe | Artikelbezeichnung (D) | Farbschlüssel | Farbbezeichnung | Kurzbezeichnung | Nennmaß in cm | Länge | Breite | Stärke | Höhe | Kalibriert | VK-Einheit | Anbruchpauschale | Rutschhemmung | Neigungswinkel | Verdrängungsraum | Ritzhärte (MohS) | Beanspruchungsgruppe | Frostsicher (J/N) | 25 Jahre Frostschutz-Garantie | L = Lagerware A = Auftrags- fertigung | Paletten-Rabatt (J/N) | Stück pro Paket | Stück pro m² / lfd. m incl. Fuge | Pakete pro Palette | kg pro Stück | Stück pro Palette | m² / lfd. m pro Paket | m² / lfd. m pro Palette | kg pro Palette | kg pro m² / lfd. m | kg pro Paket | Haupt- waren- gruppe | Biegezug- festigkeit | Wasser- aufnahme | Norm | EAN Nummer | Zolltarifnummer | Leistungs- erklärung
95024-028 | OLYMP | Olymp Thin Steingutfliese 40x120 rekt. weiß glänzend | 2200 | 2200 weiß glänzend | GP OLY STGT 40X120R THIN WEIß GLZ Q1 | 40 x 120 | 1195 | 396 | 6 |  | j | M2 | N / - | [5 empty] | N | N | L | J | 6 | 2.083 | 16 | 5.633 | 96 | 2.88 | 46.087 | 541 | 11.734 | 33.798 | OLY | 12 | Eb > 10% | DIN EN 14411, Gruppe BIIIb (Anhang L) | 4050467009272 | 69072300 | Gepadi_002
95024-036 | OLYMP | Olymp Steingutfliese 30x60 rekt. weiß glänzend | 2200 | 2200 weiß glänzend | GP OLY STGT 30X60R WEIß GLZ Q1 | 30 x 60 | 600 | 300 | 7 |  | j | M2 | N / - | [5 empty] | N | N | L | J | 9 | 5.556 | 60 | 2.222 | 540 | 1.62 | 97.192 | 1200 | 12.345 | 19.998 | OLY | 15 | Eb > 10% | DIN EN 14411, Gruppe BIIIb (Anhang L) | 4050467010544 | 69072300 | Gepadi_002
95024-037 | OLYMP | Olymp Steingutfliese 30x60 rekt. weiß matt | 2201 | 2201 weiß matt | GP OLY STGT 30X60R WEIß MATT Q1 | 30 x 60 | 600 | 300 | 7 |  | j | M2 | N / - | [5 empty] | N | N | L | J | 9 | 5.556 | 60 | 2.222 | 540 | 1.62 | 97.192 | 1200 | 12.345 | 19.998 | OLY | 15 | Eb > 10% | DIN EN 14411, Gruppe BIIIb (Anhang L) | 4050467010551 | 69072300 | Gepadi_002
95024-040 | OLYMP | Olymp Steingutfliese 30x60 rekt. Beats grau | 2270 | 2270 Beats grau | GP OLY STGT 30X60R BEATS GRAU Q1 | 30 x 60 | 600 | 300 | 7 |  | j | M2 | N / - | [5 empty] | N | N | L | J | 9 | 5.556 | 60 | 2.222 | 540 | 1.62 | 97.192 | 1200 | 12.345 | 19.998 | OLY | 15 | Eb > 10% | DIN EN 14411, Gruppe BIIIb (Anhang L) | 4050467010612 | 69072300 | Gepadi_002
95024-041 | OLYMP | Olymp Steingutfliese 30x60 rekt. Beats beige | 2212 | 2212 Beats beige | GP OLY STGT 30X60R BEATS BEIGE Q1 | 30 x 60 | 600 | 300 | 7 |  | j | M2 | N / - | [5 empty] | N | N | L | J | 9 | 5.556 | 60 | 2.222 | 540 | 1.62 | 97.192 | 1200 | 12.345 | 19.998 | OLY | 15 | Eb > 10% | DIN EN 14411, Gruppe BIIIb (Anhang L) | 4050467010629 | 69072300 | Gepadi_002
95024-042 | OLYMP | Olymp Steingutfliese 30x60 rekt. Beton weiß silk | 2204 | 2204 Beton weiß silk | GP OLY STGT 30X60R BETON WEIß SLK Q1 | 30 x 60 | 600 | 300 | 7 |  | j | M2 | N / - | [5 empty] | N | N | L | J | 9 | 5.556 | 60 | 2.222 | 540 | 1.62 | 97.192 | 1200 | 12.345 | 19.998 | OLY | 15 | Eb > 10% | DIN EN 14411, Gruppe BIIIb (Anhang L) | 4050467010636 | 69072300 | Gepadi_002
95024-044 | OLYMP | Olymp Steingutfliese 30x60 rekt. Sahara weiß-grau silk | 2271 | 2271 Sahara weiß-grau silk | GP OLY STGT 30X60R SAHARAWG SLK Q1 | 30 x 60 | 600 | 300 | 7 |  | j | M2 | N / - | [5 empty] | N | N | L | J | 9 | 5.556 | 60 | 2.222 | 540 | 1.62 | 97.192 | 1200 | 12.345 | 19.998 | OLY | 15 | Eb > 10% | DIN EN 14411, Gruppe BIIIb (Anhang L) | 4050467010650 | 69072300 | Gepadi_002
95024-045 | OLYMP | Olymp Steingutfliese 30x60 rekt. Sahara weiß-beige silk | 2213 | 2213 Sahara weiß-beige silk | GP OLY STGT 30X60R SAHARAWB SLK Q1 | 30 x 60 | 600 | 300 | 7 |  | j | M2 | N / - | [5 empty] | N | N | L | J | 9 | 5.556 | 60 | 2.222 | 540 | 1.62 | 97.192 | 1200 | 12.345 | 19.998 | OLY | 15 | Eb > 10% | DIN EN 14411, Gruppe BIIIb (Anhang L) | 4050467010667 | 69072300 | Gepadi_002
95024-046 | OLYMP | Olymp Steingutfliese 30x60 rekt. Marble glänzend | 2207 | 2207 Marble glänzend | GP OLY STGT 30X60R MARBLE GLZ Q1 | 30 x 60 | 600 | 300 | 7 |  | j | M2 | N / - | [5 empty] | N | N | L | J | 9 | 5.556 | 60 | 2.222 | 540 | 1.62 | 97.192 | 1200 | 12.345 | 19.998 | OLY | 15 | Eb > 10% | DIN EN 14411, Gruppe BIIIb (Anhang L) | 4050467010674 | 69072300 | Gepadi_002
95024-047 | OLYMP | Olymp Steingutfliese 30x60 rekt. Marble matt | 2208 | 2208 Marble matt | GP OLY STGT 30X60R MARBLE MATT Q1 | 30 x 60 | 600 | 300 | 7 |  | j | M2 | N / - | [5 empty] | N | N | L | J | 9 | 5.556 | 60 | 2.222 | 540 | 1.62 | 97.192 | 1200 | 12.345 | 19.998 | OLY | 15 | Eb > 10% | DIN EN 14411, Gruppe BIIIb (Anhang L) | 4050467010681 | 69072300 | Gepadi_002
95024-048 | OLYMP | Olymp Steingutfliese 40x120 rekt. weiß glänzend | 2200 | 2200 weiß glänzend | GP OLY STGT 40X120R WEIß GLZ Q1 | 40 x 120 | 1200 | 400 | 7.5 |  | j | M2 | N / - | [5 empty] | N | N | L | J | 4 | 2.083 | 28 | 6.714 | 112 | 1.92 | 53.769 | 752 | 13.985 | 26.856 | OLY | 12 | Eb > 10% | DIN EN 14411, Gruppe BIIIb (Anhang L) | 4050467010698 | 69072300 | Gepadi_002
95024-049 | OLYMP | Olymp Steingutfliese 40x120 rekt. weiß matt | 2201 | 2201 weiß matt | GP OLY STGT 40X120R WEIß MATT Q1 | 40 x 120 | 1200 | 400 | 7.5 |  | j | M2 | N / - | [5 empty] | N | N | L | J | 4 | 2.083 | 28 | 6.714 | 112 | 1.92 | 53.769 | 752 | 13.985 | 26.856 | OLY | 12 | Eb > 10% | DIN EN 14411, Gruppe BIIIb (Anhang L) | 4050467010704 | 69072300 | Gepadi_002
95024-050 | OLYMP | Olymp Steingutfliese 40x120 rekt. Beats grau | 2270 | 2270 Beats grau | GP OLY STGT 40X120R BEATS GRAU Q1 | 40 x 120 | 1200 | 400 | 7.5 |  | j | M2 | N / - | [5 empty] | N | N | L | J | 4 | 2.083 | 28 | 6.714 | 112 | 1.92 | 53.769 | 752 | 13.985 | 26.856 | OLY | 12 | Eb > 10% | DIN EN 14411, Gruppe BIIIb (Anhang L) | 4050467010711 | 69072300 | Gepadi_002
95024-051 | OLYMP | Olymp Steingutfliese 40x120 rekt. Beats beige | 2212 | 2212 Beats beige | GP OLY STGT 40X120R BEATS BEIGE Q1 | 40 x 120 | 1200 | 400 | 7.5 |  | j | M2 | N / - | [5 empty] | N | N | L | J | 4 | 2.083 | 28 | 6.714 | 112 | 1.92 | 53.769 | 752 | 13.985 | 26.856 | OLY | 12 | Eb > 10% | DIN EN 14411, Gruppe BIIIb (Anhang L) | 4050467010728 | 69072300 | Gepadi_002
95024-052 | OLYMP | Olymp Steingutfliese 30x60 rekt. mondo hellgrau matt | 2273 | 2273 Mondo hellgrau matt | GP OLY STGT 30X60R MONDO HELLGRAU MAT Q1 | 30 x 60 | 600 | 300 | 7 |  | j | M2 | N / - | [5 empty] | N | N | L | J | 9 | 5.556 | 60 | 2.222 | 540 | 1.62 | 97.192 | 1200 | 12.345 | 19.998 | OLY | 15 | Eb > 10% | DIN EN 14411, Gruppe BIIIb (Anhang L) | 4050467011237 | 69072300 | Gepadi_002
95024-053 | OLYMP | Olymp Steingutfliese 30x60 rekt. mondo beige matt | 2214 | 2214 Mondo beige matt | GP OLY STGT 30X60R MONDO BEIGE MATT Q1 | 30 x 60 | 600 | 300 | 7 |  | j | M2 | N / - | [5 empty] | N | N | L | J | 9 | 5.556 | 60 | 2.222 | 540 | 1.62 | 97.192 | 1200 | 12.345 | 19.998 | OLY | 15 | Eb > 10% | DIN EN 14411, Gruppe BIIIb (Anhang L) | 4050467011244 | 69072300 | Gepadi_002
95030-006 | NEOS | Neos Steingutfliese 30x60 weiß glänzend | 2800 | 2800 weiß glänzend | GP NEO STGT 30X60(8) WEIß GLZ Q1 | 30 x 60 | 598 | 298 | 8 |  | n | M2 | N / - | [5 empty] | N | N | L | J | 7 | 5.556 | 60 | 2.562 | 420 | 1.26 | 75.594 | 1076 | 14.234 | 17.934 | NEO | 12 | Eb > 10% | DIN EN 14411, Gruppe BIIIb (Anhang L) | 4050467010247 | 69072300 | Gepadi_002
95030-007 | NEOS | Neos Steingutfliese 30x60 weiß matt | 2801 | 2801 weiß matt | GP NEO STGT 30X60(8) WEIß MATT Q1 | 30 x 60 | 598 | 298 | 8 |  | n | M2 | N / - | [5 empty] | N | N | L | J | 7 | 5.556 | 60 | 2.562 | 420 | 1.26 | 75.594 | 1076 | 14.234 | 17.934 | NEO | 12 | Eb > 10% | DIN EN 14411, Gruppe BIIIb (Anhang L) | 4050467010254 | 69072300 | Gepadi_002
95031-011 | NEXOS | Nexos Feinsteinzeugfliese 60x60 taupe semi-lappato | 2946 | 2946 taupe semi-lappato | GP NEX FSZG 60X60 TAUPE SLAP R9 Q1 | 60 x 60 | 600 | 600 | 10 |  | j | M2 | N / - |  |  |  | 6-7 | ≤ 175 mm³ | J | N |  | J | 4 | 2.778 | 30 | 7.762 | 120 | 1.44 | 43.197 | 931 | 21.563 | 31.048 | NEX | 35 | Eb ≤ 0,5% | DIN EN 14411, Gruppe BIa (Anhang G) | 4050467006936 | 69072100 | Gepadi_001
95031-012 | NEXOS | Nexos Feinsteinzeugfliese 60x60 anthrazit semi-lappato | 2985 | 2985 anthrazit semi-lappato | GP NEX FSZG 60X60 ANTHRAZIT SLAP R9 Q1 | 60 x 60 | 600 | 600 | 10 |  | j | M2 | N / - |  |  |  | 6-7 | ≤ 175 mm³ | J | N |  | J | 4 | 2.778 | 30 | 7.762 | 120 | 1.44 | 43.197 | 931 | 21.563 | 31.048 | NEX | 35 | Eb ≤ 0,5% | DIN EN 14411, Gruppe BIa (Anhang G) | 4050467006783 | 69072100 | Gepadi_001
95031-022 | NEXOS | Nexos Feinsteinzeugfliese 100x100 grau matt | 2974 | 2974 grau matt | GP NEX FSZG 100X100 GRAU R10 Q1 | 100 x 100 | 997 | 997 | 6 |  | j | M2 | N / - | 10 |  |  | 6-7 | ≤ 175 mm³ | J | N | L | J | 2 | 1 | 25 | 13.8 | 50 | 2 | 50 | 690 | 13.8 | 27.6 | NEX | 45 | Eb ≤ 0,5% | DIN EN 14411, Gruppe BIa (Anhang G) | 4050467006882 | 69072100 | Gepadi_001
95031-023 | NEXOS | Nexos Feinsteinzeugfliese 100x100 anthrazit matt | 2984 | 2984 anthrazit matt | GP NEX FSZG 100X100 ANTHRAZIT R10 Q1 | 100 x 100 | 997 | 997 | 6 |  | j | M2 | N / - | 10 |  |  | 6-7 | ≤ 175 mm³ | J | N | L | J | 2 | 1 | 25 | 13.8 | 50 | 2 | 50 | 690 | 13.8 | 27.6 | NEX | 45 | Eb ≤ 0,5% | DIN EN 14411, Gruppe BIa (Anhang G) | 4050467006899 | 69072100 | Gepadi_001
95031-026 | NEXOS | Nexos Feinsteinzeug Sockel 8x60 anthrazit matt | 2984 | 2984 anthrazit matt | GP NEX SKL 8X60 ANTHRAZIT MATT Q1 | 8 x 60 | 600 |  | 10 | 80 | j | ST | N / - |  |  |  | 6-7 | ≤ 175 mm³ | J | N |  | N | 14 | 1.67 | 40 | 1.07 | 560 | 8.383 | 335.329 | 599 | 1.787 | 14.98 | NEX | 35 | Eb ≤ 0,5% | DIN EN 14411, Gruppe BIa (Anhang G) | 4050467004840 | 69072100 | Gepadi_001
95031-027 | NEXOS | Nexos Feinsteinzeug Sockel 8x60 beton-weiß matt | 2971 | 2971 beton-weiß matt | GP NEX SKL 8X60 BETON-WEIß MATT Q1 | 8 x 60 | 600 |  | 10 | 80 | j | ST | N / - |  |  |  | 6-7 | ≤ 175 mm³ | J | N |  | N | 14 | 1.67 | 40 | 1.07 | 560 | 8.383 | 335.329 | 599 | 1.787 | 14.98 | NEX | 35 | Eb ≤ 0,5% | DIN EN 14411, Gruppe BIa (Anhang G) | 4050467004857 | 69072100 | Gepadi_001
95031-029 | NEXOS | Nexos Feinsteinzeug Mosaik 30x30 (5x5) taupe matt | 2945 | 2945 taupe matt | GP NEX MOS 30X30 5X5 TAUPE R10B Q1 |  | 300 | 300 | 10 |  | j | ST | J / J |  |  |  | 6-7 | ≤ 175 mm³ | J | N |  | N | 11 | 11 | 30 | 1.737 | 330 | 1 | 30 | 573 | 19.107 | 19.107 | NEX | 35 | Eb ≤ 0,5% | DIN EN 14411, Gruppe BIa (Anhang G) | 4050467004710 | 69073000 | Gepadi_001
95031-031 | NEXOS | Nexos Feinsteinzeug Mosaik 30x30 (5x5) beton-weiß matt | 2971 | 2971 beton-weiß matt | GP NEX MOS 30X30 5X5 BETON-WEIß R10B Q1 |  | 300 | 300 | 10 |  | j | ST | J / J |  |  |  | 6-7 | ≤ 175 mm³ | J | N |  | N | 11 | 11 | 30 | 1.737 | 330 | 1 | 30 | 573 | 19.107 | 19.107 | NEX | 35 | Eb ≤ 0,5% | DIN EN 14411, Gruppe BIa (Anhang G) | 4050467004734 | 69073000 | Gepadi_001
95031-034 | NEXOS | Nexos Feinsteinzeugfliese 30x60 taupe matt | 2945 | 2945 taupe matt | GP NEX FSZG 30X60(8) TAUPE R10B Q1 | 30 x 60 | 600 | 300 | 8 |  | j | M2 | N / - | 10 | B |  | 6-7 | ≤ 175 mm³ | J | N | L | J | 6 | 5.556 | 48 | 3.149 | 288 | 1.08 | 51.836 | 907 | 17.496 | 18.894 | NEX | 40 | Eb ≤ 0,5% | DIN EN 14411, Gruppe BIa (Anhang G) | 4050467009777 | 69072100 | Gepadi_001
95031-036 | NEXOS | Nexos Feinsteinzeugfliese 30x60 beton-weiß matt | 2971 | 2971 beton-weiß matt | GP NEX FSZG 30X60(8) BETON-WEIß R10B Q1 | 30 x 60 | 600 | 300 | 8 |  | j | M2 | N / - | 10 | B |  | 6-7 | ≤ 175 mm³ | J | N | L | J | 6 | 5.556 | 48 | 3.149 | 288 | 1.08 | 51.836 | 907 | 17.496 | 18.894 | NEX | 40 | Eb ≤ 0,5% | DIN EN 14411, Gruppe BIa (Anhang G) | 4050467009791 | 69072100 | Gepadi_001
95031-041 | NEXOS | Nexos Feinsteinzeugfliese 60x60 grau semi-lappato | 2975 | 2975 grau semi-lappato | GP NEX FSZG 60X60(8) GRAU SLAP R9 Q1 | 60 x 60 | 600 | 600 | 8 |  | j | M2 | N / - | 9 |  |  | 6-7 | ≤ 175 mm³ | J | N | L | J | 4 | 2.778 | 36 | 6.368 | 144 | 1.44 | 51.836 | 917 | 17.69 | 25.472 | NEX | 40 | Eb ≤ 0,5% | DIN EN 14411, Gruppe BIa (Anhang G) | 4050467009845 | 69072100 | Gepadi_001
95031-042 | NEXOS | Nexos Feinsteinzeugfliese 60x60 taupe semi-lappato | 2946 | 2946 taupe semi-lappato | GP NEX FSZG 60X60(8) TAUPE SLAP R9 Q1 | 60 x 60 | 600 | 600 | 8 |  | j | M2 | N / - | 9 |  |  | 6-7 | ≤ 175 mm³ | J | N | L | J | 4 | 2.778 | 36 | 6.368 | 144 | 1.44 | 51.836 | 917 | 17.69 | 25.472 | NEX | 40 | Eb ≤ 0,5% | DIN EN 14411, Gruppe BIa (Anhang G) | 4050467009852 | 69072100 | Gepadi_001
95031-043 | NEXOS | Nexos Feinsteinzeugfliese 60x60 anthrazit semi-lappato | 2985 | 2985 anthrazit semi-lappato | GP NEX FSZG 60X60(8) ANTHRAZI SLAP R9 Q1 | 60 x 60 | 600 | 600 | 8 |  | j | M2 | N / - | 9 |  |  | 6-7 | ≤ 175 mm³ | J | N | L | J | 4 | 2.778 | 36 | 6.368 | 144 | 1.44 | 51.836 | 917 | 17.69 | 25.472 | NEX | 40 | Eb ≤ 0,5% | DIN EN 14411, Gruppe BIa (Anhang G) | 4050467009869 | 69072100 | Gepadi_001
95031-044 | NEXOS | Nexos Feinsteinzeug Dekor 60x60 Volldekor domicil matt | 2991 | 2991 Volldekor domicil | GP NEX DEK 60X60(8) DEKORDOMICIL R10B Q1 | 60 x 60 | 600 | 600 | 8 |  | j | ST | N / - | 10 |  |  | 6-7 | ≤ 175 mm³ | J | N | L | N | 4 | 2.778 | 36 | 6.368 | 144 | 1.44 | 51.836 | 917 | 17.69 | 25.472 | NEX | 40 | Eb ≤ 0,5% | DIN EN 14411, Gruppe BIa (Anhang G) | 4050467009876 | 69072100 | Gepadi_001
95031-047 | NEXOS | Nexos Feinsteinzeug Sockel 8x60 grau matt | 2974 | 2974 grau matt | GP NEX SKL 8X60(8) GRAU MATT Q1 | 8 x 60 | 600 |  | 8 | 80 | j | ST | N / - |  |  |  | 6-7 | ≤ 175 mm³ | J | N | L | N | 16 | 1.67 | 40 | 0.988 | 640 | 9.581 | 383.234 | 632 | 1.65 | 15.808 | NEX | 40 | Eb ≤ 0,5% | DIN EN 14411, Gruppe BIa (Anhang G) | 4050467009906 | 69072100 | Gepadi_001
95031-048 | NEXOS | Nexos Feinsteinzeug Sockel 8x60 taupe matt | 2945 | 2945 taupe matt | GP NEX SKL 8X60(8) TAUPE MATT Q1 | 8 x 60 | 600 |  | 8 | 80 | j | ST | N / - |  |  |  | 6-7 | ≤ 175 mm³ | J | N | L | N | 16 | 1.67 | 40 | 0.988 | 640 | 9.581 | 383.234 | 632 | 1.65 | 15.808 | NEX | 40 | Eb ≤ 0,5% | DIN EN 14411, Gruppe BIa (Anhang G) | 4050467009913 | 69072100 | Gepadi_001
95031-049 | NEXOS | Nexos Feinsteinzeug Sockel 8x60 anthrazit matt | 2984 | 2984 anthrazit matt | GP NEX SKL 8X60(8) ANTHRAZIT MATT Q1 | 8 x 60 | 600 |  | 8 | 80 | j | ST | N / - |  |  |  | 6-7 | ≤ 175 mm³ | J | N | L | N | 16 | 1.67 | 40 | 0.988 | 640 | 9.581 | 383.234 | 632 | 1.65 | 15.808 | NEX | 40 | Eb ≤ 0,5% | DIN EN 14411, Gruppe BIa (Anhang G) | 4050467009920 | 69072100 | Gepadi_001
95031-050 | NEXOS | Nexos Feinsteinzeug Sockel 8x60 beton-weiß matt | 2971 | 2971 beton-weiß matt | GP NEX SKL 8X60(8) BETON-WEIß MATT Q1 | 8 x 60 | 600 |  | 8 | 80 | j | ST | N / - |  |  |  | 6-7 | ≤ 175 mm³ | J | N | L | N | 16 | 1.67 | 40 | 0.988 | 640 | 9.581 | 383.234 | 632 | 1.65 | 15.808 | NEX | 40 | Eb ≤ 0,5% | DIN EN 14411, Gruppe BIa (Anhang G) | 4050467009937 | 69072100 | Gepadi_001
95031-051 | NEXOS | Nexos Feinsteinzeug Mosaik 30x30 (5x5) grau matt | 2974 | 2974 grau matt | GP NEX MOS 30X30(8) 5X5 GRAU R10B Q1 | 30 x 30 (5x5) | 300 | 300 | 8 |  | j | ST | J / J | 10 | B |  | 6-7 | ≤ 175 mm³ | J | N | L | N | 13 | 11 | 30 | 1.441 | 390 | 1.182 | 35.455 | 562 | 15.851 | 18.733 | NEX | 40 | Eb ≤ 0,5% | DIN EN 14411, Gruppe BIa (Anhang G) | 4050467009944 | 69073000 | Gepadi_001
95031-052 | NEXOS | Nexos Feinsteinzeug Mosaik 30x30 (5x5) taupe matt | 2945 | 2945 taupe matt | GP NEX MOS 30X30(8) 5X5 TAUPE R10B Q1 | 30 x 30 (5x5) | 300 | 300 | 8 |  | j | ST | J / J | 10 | B |  | 6-7 | ≤ 175 mm³ | J | N | L | N | 13 | 11 | 30 | 1.441 | 390 | 1.182 | 35.455 | 562 | 15.851 | 18.733 | NEX | 40 | Eb ≤ 0,5% | DIN EN 14411, Gruppe BIa (Anhang G) | 4050467009951 | 69073000 | Gepadi_001
95031-053 | NEXOS | Nexos Feinsteinzeug Mosaik 30x30 (5x5) anthrazit matt | 2984 | 2984 anthrazit matt | GP NEX MOS 30X30(8) 5X5 ANTHRAZI R10B Q1 | 30 x 30 (5x5) | 300 | 300 | 8 |  | j | ST | J / J | 10 | B |  | 6-7 | ≤ 175 mm³ | J | N | L | N | 13 | 11 | 30 | 1.441 | 390 | 1.182 | 35.455 | 562 | 15.851 | 18.733 | NEX | 40 | Eb ≤ 0,5% | DIN EN 14411, Gruppe BIa (Anhang G) | 4050467009968 | 69073000 | Gepadi_001
95031-054 | NEXOS | Nexos Feinsteinzeug Mosaik 30x30 (5x5) beton-weiß matt | 2971 | 2971 beton-weiß matt | GP NEX MOS 30X30(8) 5X5 BETON-WE R10B Q1 | 30 x 30 (5x5) | 300 | 300 | 8 |  | j | ST | J / J | 10 | B |  | 6-7 | ≤ 175 mm³ | J | N | L | N | 13 | 11 | 30 | 1.441 | 390 | 1.182 | 35.455 | 562 | 15.851 | 18.733 | NEX | 40 | Eb ≤ 0,5% | DIN EN 14411, Gruppe BIa (Anhang G) | 4050467009975 | 69073000 | Gepadi_001
95031-060 | NEXOS | Nexos Feinsteinzeugfliese 30x60 grau matt | 2974 | 2974 grau matt | GP NEX FSZG 30X60(7) GRAU R10B Q1 | 30 x 60 | 597 | 297 | 7 |  | j | M2 | N / - | 10 | B |  | 6-7 | ≤ 175 mm³ | J | N | L | J | 9 | 5.556 | 40 | 2.769 | 360 | 1.62 | 64.795 | 997 | 15.385 | 24.921 | NEX | 40 | Eb ≤ 0,5% | DIN EN 14411, Gruppe BIa (Anhang G) | 4050467011039 | 69072100 | Gepadi_001
95031-061 | NEXOS | Nexos Feinsteinzeugfliese 30x60 beige matt | 2911 | 2911 beige matt | GP NEX FSZG 30X60(7) BEIGE R10B Q1 | 30 x 60 | 597 | 297 | 7 |  | j | M2 | N / - | 10 | B |  | 6-7 | ≤ 175 mm³ | J | N | L | J | 9 | 5.556 | 40 | 2.769 | 360 | 1.62 | 64.795 | 997 | 15.385 | 24.921 | NEX | 40 | Eb ≤ 0,5% | DIN EN 14411, Gruppe BIa (Anhang G) | 4050467011046 | 69072100 | Gepadi_001
95031-062 | NEXOS | Nexos Feinsteinzeugfliese 30x60 taupe matt | 2945 | 2945 taupe matt | GP NEX FSZG 30X60(7) TAUPE R10B Q1 | 30 x 60 | 597 | 297 | 7 |  | j | M2 | N / - | 10 | B |  | 6-7 | ≤ 175 mm³ | J | N | L | J | 9 | 5.556 | 40 | 2.769 | 360 | 1.62 | 64.795 | 997 | 15.385 | 24.921 | NEX | 40 | Eb ≤ 0,5% | DIN EN 14411, Gruppe BIa (Anhang G) | 4050467011053 | 69072100 | Gepadi_001
95031-063 | NEXOS | Nexos Feinsteinzeugfliese 30x60 anthrazit matt | 2984 | 2984 anthrazit matt | GP NEX FSZG 30X60(7) ANTHRAZIT R10B Q1 | 30 x 60 | 597 | 297 | 7 |  | j | M2 | N / - | 10 | B |  | 6-7 | ≤ 175 mm³ | J | N | L | J | 9 | 5.556 | 40 | 2.769 | 360 | 1.62 | 64.795 | 997 | 15.385 | 24.921 | NEX | 40 | Eb ≤ 0,5% | DIN EN 14411, Gruppe BIa (Anhang G) | 4050467011060 | 69072100 | Gepadi_001
95031-064 | NEXOS | Nexos Feinsteinzeugfliese 30x60 beton-weiß matt | 2971 | 2971 beton-weiß matt | GP NEX FSZG 30X60(7) BETON-WEIß R10B Q1 | 30 x 60 | 597 | 297 | 7 |  | j | M2 | N / - | 10 | B |  | 6-7 | ≤ 175 mm³ | J | N | L | J | 9 | 5.556 | 40 | 2.769 | 360 | 1.62 | 64.795 | 997 | 15.385 | 24.921 | NEX | 40 | Eb ≤ 0,5% | DIN EN 14411, Gruppe BIa (Anhang G) | 4050467011077 | 69072100 | Gepadi_001
95031-065 | NEXOS | Nexos Feinsteinzeugfliese 60x60 grau matt | 2974 | 2974 grau matt | GP NEX FSZG 60X60(7) GRAU R10B Q1 | 60 x 60 | 597 | 597 | 7 |  | j | M2 | N / - | 10 | B |  | 6-7 | ≤ 175 mm³ | J | N | L | J | 5 | 2.778 | 32 | 5.763 | 160 | 1.8 | 57.595 | 922 | 16.01 | 28.815 | NEX | 40 | Eb ≤ 0,5% | DIN EN 14411, Gruppe BIa (Anhang G) | 4050467011084 | 69072100 | Gepadi_001
95031-066 | NEXOS | Nexos Feinsteinzeugfliese 60x60 beige matt | 2911 | 2911 beige matt | GP NEX FSZG 60X60(7) BEIGE R10B Q1 | 60 x 60 | 597 | 597 | 7 |  | j | M2 | N / - | 10 | B |  | 6-7 | ≤ 175 mm³ | J | N | L | J | 5 | 2.778 | 32 | 5.763 | 160 | 1.8 | 57.595 | 922 | 16.01 | 28.815 | NEX | 40 | Eb ≤ 0,5% | DIN EN 14411, Gruppe BIa (Anhang G) | 4050467011091 | 69072100 | Gepadi_001
95031-067 | NEXOS | Nexos Feinsteinzeugfliese 60x60 taupe matt | 2945 | 2945 taupe matt | GP NEX FSZG 60X60(7) TAUPE R10B Q1 | 60 x 60 | 597 | 597 | 7 |  | j | M2 | N / - | 10 | B |  | 6-7 | ≤ 175 mm³ | J | N | L | J | 5 | 2.778 | 32 | 5.763 | 160 | 1.8 | 57.595 | 922 | 16.01 | 28.815 | NEX | 40 | Eb ≤ 0,5% | DIN EN 14411, Gruppe BIa (Anhang G) | 4050467011107 | 69072100 | Gepadi_001
95031-068 | NEXOS | Nexos Feinsteinzeugfliese 60x60 anthrazit matt | 2984 | 2984 anthrazit matt | GP NEX FSZG 60X60(7) ANTHRAZIT R10B Q1 | 60 x 60 | 597 | 597 | 7 |  | j | M2 | N / - | 10 | B |  | 6-7 | ≤ 175 mm³ | J | N | L | J | 5 | 2.778 | 32 | 5.763 | 160 | 1.8 | 57.595 | 922 | 16.01 | 28.815 | NEX | 40 | Eb ≤ 0,5% | DIN EN 14411, Gruppe BIa (Anhang G) | 4050467011114 | 69072100 | Gepadi_001
95031-069 | NEXOS | Nexos Feinsteinzeugfliese 60x60 beton-weiß matt | 2971 | 2971 beton-weiß matt | GP NEX FSZG 60X60(7) BETON-WEIß R10B Q1 | 60 x 60 | 597 | 597 | 7 |  | j | M2 | N / - | 10 | B |  | 6-7 | ≤ 175 mm³ | J | N | L | J | 5 | 2.778 | 32 | 5.763 | 160 | 1.8 | 57.595 | 922 | 16.01 | 28.815 | NEX | 40 | Eb ≤ 0,5% | DIN EN 14411, Gruppe BIa (Anhang G) | 4050467011121 | 69072100 | Gepadi_001
95031-070 | NEXOS | Nexos Feinsteinzeug Dekor 60x60 Volldekor matt | 2991 | 2991 Volldekor domicil | GP NEX DEK 60X60(7) VOLLDEKOR R10B Q1 | 60 x 60 | 597 | 597 | 7 |  | j | ST | N / - | 10 | B |  | 6-7 | ≤ 175 mm³ | J | N | L | N | 5 | 2.778 | 32 | 5.763 | 160 | 1.8 | 57.595 | 922 | 16.01 | 28.815 | NEX | 40 | Eb ≤ 0,5% | DIN EN 14411, Gruppe BIa (Anhang G) | 4050467011138 | 69072100 | Gepadi_001
95031-071 | NEXOS | Nexos Feinsteinzeugfliese 60x120 grau matt | 2974 | 2974 grau matt | GP NEX FSZG 60X120(7) GRAU R10B Q1 | 60 x 120 | 1195 | 600 | 7 |  | j | M2 | N / - | 10 | B |  | 6-7 | ≤ 175 mm³ | J | N | L | J | 3 | 1.389 | 30 | 12.133 | 90 | 2.16 | 64.795 | 1092 | 16.853 | 36.399 | NEX | 40 | Eb ≤ 0,5% | DIN EN 14411, Gruppe BIa (Anhang G) | 4050467011145 | 69072100 | Gepadi_001
95031-072 | NEXOS | Nexos Feinsteinzeugfliese 60x120 beige matt | 2911 | 2911 beige matt | GP NEX FSZG 60X120(7) BEIGE R10B Q1 | 60 x 120 | 1195 | 600 | 7 |  | j | M2 | N / - | 10 | B |  | 6-7 | ≤ 175 mm³ | J | N | L | J | 3 | 1.389 | 30 | 12.133 | 90 | 2.16 | 64.795 | 1092 | 16.853 | 36.399 | NEX | 40 | Eb ≤ 0,5% | DIN EN 14411, Gruppe BIa (Anhang G) | 4050467011152 | 69072100 | Gepadi_001
95031-073 | NEXOS | Nexos Feinsteinzeugfliese 60x120 anthrazit matt | 2984 | 2984 anthrazit matt | GP NEX FSZG 60X120(7) ANTHRAZIT R10B Q1 | 60 x 120 | 1195 | 600 | 7 |  | j | M2 | N / - | 10 | B |  | 6-7 | ≤ 175 mm³ | J | N | L | J | 3 | 1.389 | 30 | 12.133 | 90 | 2.16 | 64.795 | 1092 | 16.853 | 36.399 | NEX | 40 | Eb ≤ 0,5% | DIN EN 14411, Gruppe BIa (Anhang G) | 4050467011169 | 69072100 | Gepadi_001
95031-074 | NEXOS | Nexos Feinsteinzeug Sockel 7X60 grau matt | 2974 | 2974 grau matt | GP NEX SKL 7X60(7) GRAU MATT Q1 | 7 x 60 | 597 |  | 7 | 70 | j | ST | N / - |  |  |  | 6-7 |  | J | N | L | N | 17 | 1.67 | 40 | 0.753 | 680 | 10.18 | 407.186 | 512 | 1.258 | 12.801 | NEX | 40 | Eb ≤ 0,5% | DIN EN 14411, Gruppe BIa (Anhang G) | 4050467011459 | 69072100 | Gepadi_001
95031-075 | NEXOS | Nexos Feinsteinzeug Sockel 7X60 beige matt | 2911 | 2911 beige matt | GP NEX SKL 7X60(7) BEIGE MATT Q1 | 7 x 60 | 597 |  | 7 | 70 | j | ST | N / - |  |  |  | 6-7 |  | J | N | L | N | 17 | 1.67 | 40 | 0.753 | 680 | 10.18 | 407.186 | 512 | 1.258 | 12.801 | NEX | 40 | Eb ≤ 0,5% | DIN EN 14411, Gruppe BIa (Anhang G) | 4050467011466 | 69072100 | Gepadi_001
95031-076 | NEXOS | Nexos Feinsteinzeug Sockel 7X60 taupe matt | 2945 | 2945 taupe matt | GP NEX SKL 7X60(7) TAUPE MATT Q1 | 7 x 60 | 597 |  | 7 | 70 | j | ST | N / - |  |  |  | 6-7 |  | J | N | L | N | 17 | 1.67 | 40 | 0.753 | 680 | 10.18 | 407.186 | 512 | 1.258 | 12.801 | NEX | 40 | Eb ≤ 0,5% | DIN EN 14411, Gruppe BIa (Anhang G) | 4050467011473 | 69072100 | Gepadi_001
95031-077 | NEXOS | Nexos Feinsteinzeug Sockel 7X60 anthrazit matt | 2984 | 2984 anthrazit matt | GP NEX SKL 7X60(7) ANTHRAZIT MATT Q1 | 7 x 60 | 597 |  | 7 | 70 | j | ST | N / - |  |  |  | 6-7 |  | J | N | L | N | 17 | 1.67 | 40 | 0.753 | 680 | 10.18 | 407.186 | 512 | 1.258 | 12.801 | NEX | 40 | Eb ≤ 0,5% | DIN EN 14411, Gruppe BIa (Anhang G) | 4050467011480 | 69072100 | Gepadi_001
95031-078 | NEXOS | Nexos Feinsteinzeug Sockel 7X60 beton-weiß matt | 2971 | 2971 beton-weiß matt | GP NEX SKL 7X60(7) BETON-WEIß MATT Q1 | 7 x 60 | 597 |  | 7 | 70 | j | ST | N / - |  |  |  | 6-7 |  | J | N | L | N | 17 | 1.67 | 40 | 0.753 | 680 | 10.18 | 407.186 | 512 | 1.258 | 12.801 | NEX | 40 | Eb ≤ 0,5% | DIN EN 14411, Gruppe BIa (Anhang G) | 4050467011497 | 69072100 | Gepadi_001
95031-084 | NEXOS | Nexos Feinsteinzeugfliese 100x100 grau matt | 2974 | 2974 grau matt | GP NEX FSZG 100X100 GRAU R10B Q1 | 100 x 100 | 1000 | 1000 | 8 |  | j | M2 | N / - | 10 | B |  | 6-7 | ≤ 175 mm³ | J | N | L | J | 2 | 1 | 36 | 19.394 | 72 | 2 | 72 | 1396 | 19.394 | 38.788 | NEX | 45 | Eb ≤ 0,5% | DIN EN 14411, Gruppe BIa (Anhang G) | 4050467011992 | 69072100 | Gepadi_001
95031-085 | NEXOS | Nexos Feinsteinzeugfliese 100x100 beige matt | 2911 | 2911 beige matt | GP NEX FSZG 100X100 BEIGE R10B Q1 | 100 x 100 | 1000 | 1000 | 8 |  | j | M2 | N / - | 10 | B |  | 6-7 | ≤ 175 mm³ | J | N | L | J | 2 | 1 | 36 | 19.394 | 72 | 2 | 72 | 1396 | 19.394 | 38.788 | NEX | 45 | Eb ≤ 0,5% | DIN EN 14411, Gruppe BIa (Anhang G) | 4050467012005 | 69072100 | Gepadi_001
95032-003 | NEXOS 20 (Gartenplatten) | Nexos 20 Gartenplatte 60x60x2 anthrazit matt | 2984 | 2984 anthrazit matt | GG NEX2 GAP 60X60X2 ANTHRAZIT R11 Q1 | 60 x 60 x 2 | 600 | 600 | 20 |  | j | M2 | N / - | 11 |  |  | 6-7 | ≤ 175 mm³ | J | N | L | J | 2 | 2.778 | 32 | 16.7 | 64 | 0.72 | 23.038 | 1069 | 46.393 | 33.4 | NEX2 | 40 | Eb ≤ 0,5% | DIN EN 14411, Gruppe BIa (Anhang G) | 4050467007568 | 69072100 | Gepadi_003
95032-008 | NEXOS 20 (Gartenplatten) | Nexos 20 Gartenplatte 100x100x2 grau matt | 2974 | 2974 grau matt | GG NEX2 GAP 100X100X2 GRAU R11 Q1 | 100 x 100 x 2 | 998 | 998 | 20 |  | j | M2 | N / - | 11 |  |  | 6-7 | ≤ 175 mm³ | J | N | L | J | 1 | 1 | 24 | 43.875 | 24 | 1 | 24 | 1053 | 43.875 | 43.875 | NEX2 | 60 | Eb ≤ 0,5% | DIN EN 14411, Gruppe BIa (Anhang G) | 4050467008794 | 69072100 | Gepadi_003
95032-009 | NEXOS 20 (Gartenplatten) | Nexos 20 Gartenplatte 100x100x2 anthrazit matt | 2984 | 2984 anthrazit matt | GG NEX2 GAP 100X100X2 ANTHRAZIT R11 Q1 | 100 x 100 x 2 | 998 | 998 | 20 |  | j | M2 | N / - | 11 |  |  | 6-7 | ≤ 175 mm³ | J | N | L | J | 1 | 1 | 24 | 43.875 | 24 | 1 | 24 | 1053 | 43.875 | 43.875 | NEX2 | 60 | Eb ≤ 0,5% | DIN EN 14411, Gruppe BIa (Anhang G) | 4050467008800 | 69072100 | Gepadi_003
95032-014 | NEXOS 20 (Gartenplatten) | Nexos 20 Gartenplatte 60x60x2 grau matt | 2974 | 2974 grau matt | GG NEX2 GAP 60X60X2 GRAU R11 Q1 | 60 x 60 x 2 | 597 | 597 | 20 |  | j | M2 | N / - | 11 |  |  | 6-7 | ≤ 175 mm³ | J | N | L | J | 2 | 2.778 | 32 | 16.281 | 64 | 0.72 | 23.038 | 1042 | 45.229 | 32.562 | NEX2 | 50 | Eb ≤ 0,5% | DIN EN 14411, Gruppe BIa (Anhang G) | 4050467011176 | 69072100 | Gepadi_003
95032-015 | NEXOS 20 (Gartenplatten) | Nexos 20 Gartenplatte 60x60x2 beige matt | 2911 | 2911 beige matt | GG NEX2 GAP 60X60X2 BEIGE R11 Q1 | 60 x 60 x 2 | 597 | 597 | 20 |  | j | M2 | N / - | 11 |  |  | 6-7 | ≤ 175 mm³ | J | N | L | J | 2 | 2.778 | 32 | 16.281 | 64 | 0.72 | 23.038 | 1042 | 45.229 | 32.562 | NEX2 | 50 | Eb ≤ 0,5% | DIN EN 14411, Gruppe BIa (Anhang G) | 4050467011183 | 69072100 | Gepadi_003
95032-016 | NEXOS 20 (Gartenplatten) | Nexos 20 Gartenplatte 60x60x2 anthrazit matt | 2984 | 2984 anthrazit matt | GG NEX2 GAP 60X60X2 ANTHRAZIT R11 Q1 | 60 x 60 x 2 | 597 | 597 | 20 |  | j | M2 | N / - | 11 |  |  | 6-7 | ≤ 175 mm³ | J | N | L | J | 2 | 2.778 | 32 | 16.281 | 64 | 0.72 | 23.038 | 1042 | 45.229 | 32.562 | NEX2 | 50 | Eb ≤ 0,5% | DIN EN 14411, Gruppe BIa (Anhang G) | 4050467011190 | 69072100 | Gepadi_003
95032-017 | NEXOS 20 (Gartenplatten) | Nexos 20 Gartenplatte 60x120x2 grau matt | 2974 | 2974 grau matt | GG NEX2 GAP 60X120X2 GRAU R11 Q1 | 60 x 120 x 2 | 1195 | 597 | 20 |  | j | M2 | N / - | 11 |  |  | 6-7 | ≤ 175 mm³ | J | N | L | J | 2 | 1.389 | 16 | 33.188 | 32 | 1.44 | 23.038 | 1062 | 46.098 | 66.376 | NEX2 | 45 | Eb ≤ 0,5% | DIN EN 14411, Gruppe BIa (Anhang G) | 4050467011206 | 69072100 | Gepadi_003
95032-018 | NEXOS 20 (Gartenplatten) | Nexos 20 Gartenplatte 60x120x2 beige matt | 2911 | 2911 beige matt | GG NEX2 GAP 60X120X2 BEIGE R11 Q1 | 60 x 120 x 2 | 1195 | 597 | 20 |  | j | M2 | N / - | 11 |  |  | 6-7 | ≤ 175 mm³ | J | N | L | J | 2 | 1.389 | 16 | 33.188 | 32 | 1.44 | 23.038 | 1062 | 46.098 | 66.376 | NEX2 | 45 | Eb ≤ 0,5% | DIN EN 14411, Gruppe BIa (Anhang G) | 4050467011213 | 69072100 | Gepadi_003
95032-019 | NEXOS 20 (Gartenplatten) | Nexos 20 Gartenplatte 60x120x2 anthrazit matt | 2984 | 2984 anthrazit matt | GG NEX2 GAP 60X120X2 ANTHRAZIT R11 Q1 | 60 x 120 x 2 | 1195 | 597 | 20 |  | j | M2 | N / - | 11 |  |  | 6-7 | ≤ 175 mm³ | J | N | L | J | 2 | 1.389 | 16 | 33.188 | 32 | 1.44 | 23.038 | 1062 | 46.098 | 66.376 | NEX2 | 45 | Eb ≤ 0,5% | DIN EN 14411, Gruppe BIa (Anhang G) | 4050467011220 | 69072100 | Gepadi_003
95032-020 | NEXOS 20 (Gartenplatten) | Nexos 20 Gartenplatte 100x100x2 beige matt | 2911 | 2911 beige matt | GG NEX2 GAP 100X100X2 BEIGE R11 Q1 | 100 x 100 x 2 | 998 | 998 | 20 |  | j | M2 | N / - | 11 |  |  | 6-7 | ≤ 175 mm³ | J | N | L | J | 1 | 1 | 24 | 43.875 | 24 | 1 | 24 | 1053 | 43.875 | 43.875 | NEX2 | 45 | Eb ≤ 0,5% | DIN EN 14411, Gruppe BIa (Anhang G) | 4050467011718 | 69072100 | Gepadi_003
95038-004 | GENTLE | Gentle Feinsteinzeugfliese 60x60 anthrazit matt | 3581 | 3581 anthrazit matt | GP GEN FSZG 60X60 ANTHRAZIT R10 Q1 | 60 x 60 | 600 | 600 | 10 |  | j | M2 | N / - |  |  |  | 6-7 | ≤ 175 mm³ | J | N |  | J | 4 | 2.778 | 30 | 7.762 | 120 | 1.44 | 43.197 | 931 | 21.563 | 31.048 | GEN | 35 | Eb ≤ 0,5% | DIN EN 14411, Gruppe BIa (Anhang G) | 4050467006240 | 69072100 | Gepadi_001
95038-008 | GENTLE | Gentle Feinsteinzeugfliese 30x60 anthrazit matt | 3581 | 3581 anthrazit matt | GP GEN FSZG 30X60 ANTHRAZIT R10 Q1 | 30 x 60 | 600 | 300 | 10 |  | j | M2 | N / - |  |  |  | 6-7 | ≤ 175 mm³ | J | N |  | J | 5 | 5.556 | 48 | 4.083 | 240 | 0.9 | 43.197 | 980 | 22.685 | 20.415 | GEN | 35 | Eb ≤ 0,5% | DIN EN 14411, Gruppe BIa (Anhang G) | 4050467006202 | 69072100 | Gepadi_001
95038-009 | GENTLE | Gentle Feinsteinzeug Mosaik 30x30 (5x5) grau matt | 3573 | 3573 grau matt | GP GEN MOS 30X30 5X5 GRAU R10B Q1 |  | 300 | 300 | 10 |  | j | ST | J / J |  |  |  | 6-7 | ≤ 175 mm³ | J | N |  | N | 11 | 11 | 30 | 1.737 | 330 | 1 | 30 | 573 | 19.107 | 19.107 | GEN | 35 | Eb ≤ 0,5% | DIN EN 14411, Gruppe BIa (Anhang G) | 4050467006158 | 69073000 | Gepadi_001
95038-011 | GENTLE | Gentle Feinsteinzeug Mosaik 30x30 (5x5) anthrazit matt | 3581 | 3581 anthrazit matt | GP GEN MOS 30X30 5X5 ANTHRAZIT R10B Q1 |  | 300 | 300 | 10 |  | j | ST | J / J |  |  |  | 6-7 | ≤ 175 mm³ | J | N |  | N | 11 | 11 | 30 | 1.737 | 330 | 1 | 30 | 573 | 19.107 | 19.107 | GEN | 35 | Eb ≤ 0,5% | DIN EN 14411, Gruppe BIa (Anhang G) | 4050467006172 | 69073000 | Gepadi_001
95038-015 | GENTLE | Gentle Feinsteinzeug Sockel 8x60 grau matt | 3573 | 3573 grau matt | GP GEN SKL 8X60 GRAU Q1 | 8 x 60 | 600 |  | 10 | 80 | j | ST | N / - |  |  |  | 6-7 | ≤ 175 mm³ | J | N |  | N | 14 | 1.67 | 40 | 1.07 | 560 | 8.383 | 335.329 | 599 | 1.787 | 14.98 | GEN | 35 | Eb ≤ 0,5% | DIN EN 14411, Gruppe BIa (Anhang G) | 4050467006257 | 69072100 | Gepadi_001
95038-017 | GENTLE | Gentle Feinsteinzeug Sockel 8x60 anthrazit matt | 3581 | 3581 anthrazit matt | GP GEN SKL 8X60 ANTHRAZIT Q1 | 8 x 60 | 600 |  | 10 | 80 | j | ST | N / - |  |  |  | 6-7 | ≤ 175 mm³ | J | N |  | N | 14 | 1.67 | 40 | 1.07 | 560 | 8.383 | 335.329 | 599 | 1.787 | 14.98 | GEN | 35 | Eb ≤ 0,5% | DIN EN 14411, Gruppe BIa (Anhang G) | 4050467006271 | 69072100 | Gepadi_001
95038-018 | GENTLE | Gentle Feinsteinzeugfliese 60x60 grau matt | 3573 | 3573 grau matt | GP GEN FSZG 60X60(8) GRAU R10 Q1 | 60 x 60 | 600 | 600 | 8 |  | j | M2 | N / - | 10 |  |  | 6-7 | ≤ 175 mm³ | J | N | L | J | 4 | 2.778 | 36 | 6.368 | 144 | 1.44 | 51.836 | 917 | 17.69 | 25.472 | GEN | 40 | Eb ≤ 0,5% | DIN EN 14411, Gruppe BIa (Anhang G) | 4050467009456 | 69072100 | Gepadi_001
95038-020 | GENTLE | Gentle Feinsteinzeugfliese 60x60 anthrazit matt | 3581 | 3581 anthrazit matt | GP GEN FSZG 60X60(8) ANTHRAZIT R10 Q1 | 60 x 60 | 600 | 600 | 8 |  | j | M2 | N / - | 10 |  |  | 6-7 | ≤ 175 mm³ | J | N | L | J | 4 | 2.778 | 36 | 6.368 | 144 | 1.44 | 51.836 | 917 | 17.69 | 25.472 | GEN | 40 | Eb ≤ 0,5% | DIN EN 14411, Gruppe BIa (Anhang G) | 4050467009470 | 69072100 | Gepadi_001
95038-022 | GENTLE | Gentle Feinsteinzeugfliese 30x60 grau matt | 3573 | 3573 grau matt | GP GEN FSZG 30X60(8) GRAU R10 Q1 | 30 x 60 | 600 | 300 | 8 |  | j | M2 | N / - | 10 |  |  | 6-7 | ≤ 175 mm³ | J | N | L | J | 6 | 5.556 | 48 | 3.149 | 288 | 1.08 | 51.836 | 907 | 17.496 | 18.894 | GEN | 40 | Eb ≤ 0,5% | DIN EN 14411, Gruppe BIa (Anhang G) | 4050467009494 | 69072100 | Gepadi_001
95038-023 | GENTLE | Gentle Feinsteinzeugfliese 30x60 beige matt | 3512 | 3512 beige matt | GP GEN FSZG 30X60(8) BEIGE R10 Q1 | 30 x 60 | 600 | 300 | 8 |  | j | M2 | N / - | 10 |  |  | 6-7 | ≤ 175 mm³ | J | N | L | J | 6 | 5.556 | 48 | 3.149 | 288 | 1.08 | 51.836 | 907 | 17.496 | 18.894 | GEN | 40 | Eb ≤ 0,5% | DIN EN 14411, Gruppe BIa (Anhang G) | 4050467009500 | 69072100 | Gepadi_001
95038-024 | GENTLE | Gentle Feinsteinzeugfliese 30x60 anthrazit matt | 3581 | 3581 anthrazit matt | GP GEN FSZG 30X60(8) ANTHRAZIT R10 Q1 | 30 x 60 | 600 | 300 | 8 |  | j | M2 | N / - | 10 |  |  | 6-7 | ≤ 175 mm³ | J | N | L | J | 6 | 5.556 | 48 | 3.149 | 288 | 1.08 | 51.836 | 907 | 17.496 | 18.894 | GEN | 40 | Eb ≤ 0,5% | DIN EN 14411, Gruppe BIa (Anhang G) | 4050467009517 | 69072100 | Gepadi_001
95038-025 | GENTLE | Gentle Feinsteinzeug Mosaik 30x30 (5x5) grau matt | 3573 | 3573 grau matt | GP GEN MOS 30X30(8) 5X5 GRAU R10B Q1 | 30 x 30 (5x5) | 300 | 300 | 8 |  | j | ST | J / J | 10 | B |  | 6-7 | ≤ 175 mm³ | J | N | L | N | 13 | 11 | 30 | 1.441 | 390 | 1.182 | 35.455 | 562 | 15.851 | 18.733 | GEN | 40 | Eb ≤ 0,5% | DIN EN 14411, Gruppe BIa (Anhang G) | 4050467009524 | 69073000 | Gepadi_001
95038-026 | GENTLE | Gentle Feinsteinzeug Mosaik 30x30 (5x5) beige matt | 3512 | 3512 beige matt | GP GEN MOS 30X30(8) 5X5 BEIGE R10B Q1 | 30 x 30 (5x5) | 300 | 300 | 8 |  | j | ST | J / J | 10 | B |  | 6-7 | ≤ 175 mm³ | J | N | L | N | 13 | 11 | 30 | 1.441 | 390 | 1.182 | 35.455 | 562 | 15.851 | 18.733 | GEN | 40 | Eb ≤ 0,5% | DIN EN 14411, Gruppe BIa (Anhang G) | 4050467009531 | 69073000 | Gepadi_001
95038-027 | GENTLE | Gentle Feinsteinzeug Mosaik 30x30 (5x5) anthrazit matt | 3581 | 3581 anthrazit matt | GP GEN MOS 30X30(8) 5X5 ANTHRAZI R10B Q1 | 30 x 30 (5x5) | 300 | 300 | 8 |  | j | ST | J / J | 10 | B |  | 6-7 | ≤ 175 mm³ | J | N | L | N | 13 | 11 | 30 | 1.441 | 390 | 1.182 | 35.455 | 562 | 15.851 | 18.733 | GEN | 40 | Eb ≤ 0,5% | DIN EN 14411, Gruppe BIa (Anhang G) | 4050467009548 | 69073000 | Gepadi_001
95038-028 | GENTLE | Gentle Feinsteinzeug Sockel 8x60 grau matt | 3573 | 3573 grau matt | GP GEN SKL 8X60(8) GRAU Q1 | 8 x 60 | 600 |  | 8 | 80 | j | ST | N / - |  |  |  | 6-7 | ≤ 175 mm³ | J | N | L | N | 16 | 1.67 | 40 | 0.988 | 640 | 9.581 | 383.234 | 632 | 1.65 | 15.808 | GEN | 40 | Eb ≤ 0,5% | DIN EN 14411, Gruppe BIa (Anhang G) | 4050467009555 | 69072100 | Gepadi_001
95038-029 | GENTLE | Gentle Feinsteinzeug Sockel 8x60 beige matt | 3512 | 3512 beige matt | GP GEN SKL 8X60(8) BEIGE Q1 | 8 x 60 | 600 |  | 8 | 80 | j | ST | N / - |  |  |  | 6-7 | ≤ 175 mm³ | J | N | L | N | 16 | 1.67 | 40 | 0.988 | 640 | 9.581 | 383.234 | 632 | 1.65 | 15.808 | GEN | 40 | Eb ≤ 0,5% | DIN EN 14411, Gruppe BIa (Anhang G) | 4050467009562 | 69072100 | Gepadi_001
95038-030 | GENTLE | Gentle Feinsteinzeug Sockel 8x60 anthrazit matt | 3581 | 3581 anthrazit matt | GP GEN SKL 8X60(8) ANTHRAZIT Q1 | 8 x 60 | 600 |  | 8 | 80 | j | ST | N / - |  |  |  | 6-7 | ≤ 175 mm³ | J | N | L | N | 16 | 1.67 | 40 | 0.988 | 640 | 9.581 | 383.234 | 632 | 1.65 | 15.808 | GEN | 40 | Eb ≤ 0,5% | DIN EN 14411, Gruppe BIa (Anhang G) | 4050467009579 | 69072100 | Gepadi_001
95038-031 | GENTLE | Gentle Feinsteinzeugfliese 30x60 grau matt | 3573 | 3573 grau matt | GP GEN FSZG 30X60(7) GRAU R10B Q1 | 30 x 60 | 597 | 297 | 7 |  | j | M2 | N / - | 10 | B |  | 6-7 | ≤ 175 mm³ | J | N | L | J | 9 | 5.556 | 40 | 2.769 | 360 | 1.62 | 64.795 | 997 | 15.385 | 24.921 | GEN |  | Eb ≤ 0,5% | DIN EN 14411, Gruppe BIa (Anhang G) | 4050467011749 | 69072100 | Gepadi_001
95038-032 | GENTLE | Gentle Feinsteinzeugfliese 30x60 beige matt | 3512 | 3512 beige matt | GP GEN FSZG 30X60(7) BEIGE R10B Q1 | 30 x 60 | 597 | 297 | 7 |  | j | M2 | N / - | 10 | B |  | 6-7 | ≤ 175 mm³ | J | N | L | J | 9 | 5.556 | 40 | 2.769 | 360 | 1.62 | 64.795 | 997 | 15.385 | 24.921 | GEN |  | Eb ≤ 0,5% | DIN EN 14411, Gruppe BIa (Anhang G) | 4050467011756 | 69072100 | Gepadi_001
95038-033 | GENTLE | Gentle Feinsteinzeugfliese 30x60 anthrazit matt | 3581 | 3581 anthrazit matt | GP GEN FSZG 30X60(7) ANTHRAZIT R10B Q1 | 30 x 60 | 597 | 297 | 7 |  | j | M2 | N / - | 10 | B |  | 6-7 | ≤ 175 mm³ | J | N | L | J | 9 | 5.556 | 40 | 2.769 | 360 | 1.62 | 64.795 | 997 | 15.385 | 24.921 | GEN |  | Eb ≤ 0,5% | DIN EN 14411, Gruppe BIa (Anhang G) | 4050467011763 | 69072100 | Gepadi_001
95038-034 | GENTLE | Gentle Feinsteinzeug Dekor 60x60 Volldekor matt | 3594 | 3594 Volldekor matt | GP GEN DEK 60X60(7) VOLLDEKOR R10B Q1 | 60 x 60 | 597 | 597 | 7 |  | j | ST | N / - | 10 | B |  | 6-7 | ≤ 175 mm³ | J | N | L | J | 5 | 2.778 | 32 | 5.763 | 160 | 1.8 | 57.595 | 922 | 16.01 | 28.815 | GEN |  | Eb ≤ 0,5% | DIN EN 14411, Gruppe BIa (Anhang G) | 4050467011770 | 69072100 | Gepadi_001
95038-035 | GENTLE | Gentle Feinsteinzeugfliese 60x60 grau matt | 3573 | 3573 grau matt | GP GEN FSZG 60X60(7) GRAU R10B Q1 | 60 x 60 | 597 | 597 | 7 |  | j | M2 | N / - | 10 | B |  | 6-7 | ≤ 175 mm³ | J | N | L | J | 5 | 2.778 | 32 | 5.763 | 160 | 1.8 | 57.595 | 922 | 16.01 | 28.815 | GEN |  | Eb ≤ 0,5% | DIN EN 14411, Gruppe BIa (Anhang G) | 4050467011787 | 69072100 | Gepadi_001
95038-036 | GENTLE | Gentle Feinsteinzeugfliese 60x60 beige matt | 3512 | 3512 beige matt | GP GEN FSZG 60X60(7) BEIGE R10B Q1 | 60 x 60 | 597 | 597 | 7 |  | j | M2 | N / - | 10 | B |  | 6-7 | ≤ 175 mm³ | J | N | L | J | 5 | 2.778 | 32 | 5.763 | 160 | 1.8 | 57.595 | 922 | 16.01 | 28.815 | GEN |  | Eb ≤ 0,5% | DIN EN 14411, Gruppe BIa (Anhang G) | 4050467011794 | 69072100 | Gepadi_001
95038-037 | GENTLE | Gentle Feinsteinzeugfliese 60x60 anthrazit matt | 3581 | 3581 anthrazit matt | GP GEN FSZG 60X60(7) ANTHRAZIT R10B Q1 | 60 x 60 | 597 | 597 | 7 |  | j | M2 | N / - | 10 | B |  | 6-7 | ≤ 175 mm³ | J | N | L | J | 5 | 2.778 | 32 | 5.763 | 160 | 1.8 | 57.595 | 922 | 16.01 | 28.815 | GEN |  | Eb ≤ 0,5% | DIN EN 14411, Gruppe BIa (Anhang G) | 4050467011800 | 69072100 | Gepadi_001
95038-041 | GENTLE | Gentle Feinsteinzeug Sockel 7X60 grau matt | 3573 | 3573 grau matt | GP GEN SKL 7X60(7) GRAU Q1 | 7 x 60 | 597 |  | 7 | 70 | j | ST | N / - |  |  |  | 6-7 |  | J | N | L | N | 17 | 1.67 | 40 | 0.753 | 680 | 10.18 | 407.186 | 512 | 1.258 | 12.801 | GEN |  | Eb ≤ 0,5% | DIN EN 14411, Gruppe BIa (Anhang G) | 4050467011848 | 69072100 | Gepadi_001
95038-042 | GENTLE | Gentle Feinsteinzeug Sockel 7X60 beige matt | 3512 | 3512 beige matt | GP GEN SKL 7X60(7) BEIGE Q1 | 7 x 60 | 597 |  | 7 | 70 | j | ST | N / - |  |  |  | 6-7 |  | J | N | L | N | 17 | 1.67 | 40 | 0.753 | 680 | 10.18 | 407.186 | 512 | 1.258 | 12.801 | GEN |  | Eb ≤ 0,5% | DIN EN 14411, Gruppe BIa (Anhang G) | 4050467011855 | 69072100 | Gepadi_001
95038-043 | GENTLE | Gentle Feinsteinzeug Sockel 7X60 anthrazit matt | 3581 | 3581 anthrazit matt | GP GEN SKL 7X60(7) ANTHRAZIT Q1 | 7 x 60 | 597 |  | 7 | 70 | j | ST | N / - |  |  |  | 6-7 |  | J | N | L | N | 17 | 1.67 | 40 | 0.753 | 680 | 10.18 | 407.186 | 512 | 1.258 | 12.801 | GEN |  | Eb ≤ 0,5% | DIN EN 14411, Gruppe BIa (Anhang G) | 4050467011862 | 69072100 | Gepadi_001
95039-002 | GENTLE 20 (Gartenplatten) | Gentle 20 Gartenplatte 60x60x2 grau matt | 3573 | 3573 grau matt | GG GEN2 GAP 60X60X2 GRAU R10 Q1 | 60 x 60 x 2 | 600 | 600 | 20 |  | j | M2 | N / - | 10 |  |  | 6-7 | ≤ 175 mm³ | J | N | L | J | 2 | 2.778 | 32 | 16.7 | 64 | 0.72 | 23.038 | 1069 | 46.393 | 33.4 | GEN2 | 40 | Eb ≤ 0,5% | DIN EN 14411, Gruppe BIa (Anhang G) | 4050467007599 | 69072100 | Gepadi_003
95039-003 | GENTLE 20 (Gartenplatten) | Gentle 20 Gartenplatte 60x60x2 beige matt | 3512 | 3512 beige matt | GG GEN2 GAP 60X60X2 BEIGE R10 Q1 | 60 x 60 x 2 | 600 | 600 | 20 |  | j | M2 | N / - | 10 |  |  | 6-7 | ≤ 175 mm³ | J | N | L | J | 2 | 2.778 | 32 | 16.7 | 64 | 0.72 | 23.038 | 1069 | 46.393 | 33.4 | GEN2 | 40 | Eb ≤ 0,5% | DIN EN 14411, Gruppe BIa (Anhang G) | 4050467007605 | 69072100 | Gepadi_003
95039-008 | GENTLE 20 (Gartenplatten) | Gentle 20 Gartenplatte 60x60x2 grau matt | 3573 | 3573 grau matt | GG GEN2 GAP 60X60X2 GRAU R11 Q1 | 60 x 60 x 2 | 597 | 597 | 20 |  | j | M2 | N / - | 11 |  |  | 6-7 | ≤ 175 mm³ | J | N | L | J | 2 | 2.778 | 32 | 16.281 | 64 | 0.72 | 23.038 | 1042 | 45.229 | 32.562 | GEN2 |  | Eb ≤ 0,5% | DIN EN 14411, Gruppe BIa (Anhang G) | 4050467011879 | 69072100 | Gepadi_003
95039-009 | GENTLE 20 (Gartenplatten) | Gentle 20 Gartenplatte 60x60x2 beige matt | 3512 | 3512 beige matt | GG GEN2 GAP 60X60X2 BEIGE R11 Q1 | 60 x 60 x 2 | 597 | 597 | 20 |  | j | M2 | N / - | 11 |  |  | 6-7 | ≤ 175 mm³ | J | N | L | J | 2 | 2.778 | 32 | 16.281 | 64 | 0.72 | 23.038 | 1042 | 45.229 | 32.562 | GEN2 |  | Eb ≤ 0,5% | DIN EN 14411, Gruppe BIa (Anhang G) | 4050467011886 | 69072100 | Gepadi_003
95068-002 | DEEP URBAN | Deep Urban Feinsteinzeugfliese 60x60 grau matt | 5774 | 5774 grau matt | GP DUN FSZG 60X60 GRAU R10B Q1 | 60 x 60 | 598 | 598 | 8.5 |  | j | M2 | N / - | 10 | B |  | 6-7 | ≤ 175 mm³ | J | N | L | J | 3 | 2.778 | 48 | 6.736 | 144 | 1.08 | 51.836 | 970 | 18.713 | 20.208 | DUN | 35 | Eb ≤ 0,5% | DIN EN 14411, Gruppe BIa (Anhang G) | 4050467009104 | 69072100 | Gepadi_001
95068-003 | DEEP URBAN | Deep Urban Feinsteinzeugfliese 60x60 cotto matt | 5728 | 5728 cotto matt | GP DUN FSZG 60X60 COTTO R10B Q1 | 60 x 60 | 598 | 598 | 8.5 |  | j | M2 | N / - | 10 | B |  | 6-7 | ≤ 175 mm³ | J | N | L | J | 3 | 2.778 | 48 | 6.736 | 144 | 1.08 | 51.836 | 970 | 18.713 | 20.208 | DUN | 35 | Eb ≤ 0,5% | DIN EN 14411, Gruppe BIa (Anhang G) | 4050467009111 | 69072100 | Gepadi_001
95068-004 | DEEP URBAN | Deep Urban Feinsteinzeugfliese 60x60 umbra matt | 5749 | 5749 umbra matt | GP DUN FSZG 60X60 UMBRA R10B Q1 | 60 x 60 | 598 | 598 | 8.5 |  | j | M2 | N / - | 10 | B |  | 6-7 | ≤ 175 mm³ | J | N | L | J | 3 | 2.778 | 48 | 6.736 | 144 | 1.08 | 51.836 | 970 | 18.713 | 20.208 | DUN | 35 | Eb ≤ 0,5% | DIN EN 14411, Gruppe BIa (Anhang G) | 4050467009128 | 69072100 | Gepadi_001
95068-005 | DEEP URBAN | Deep Urban Feinsteinzeugfliese 120x120 grau matt | 5774 | 5774 grau matt | GP DUN FSZG 120X120 GRAU R10B Q1 | 120 x 120 | 1197 | 1197 | 6 |  | j | M2 | N / - | 10 | B |  | 6-7 | ≤ 175 mm³ | J | N | L | J | 2 | 0.694 | 24 | 20.88 | 48 | 2.882 | 69.164 | 1002 | 14.491 | 41.76 | DUN | 40 | Eb ≤ 0,5% | DIN EN 14411, Gruppe BIa (Anhang G) | 4050467009173 | 69072100 | Gepadi_001
95068-006 | DEEP URBAN | Deep Urban Feinsteinzeugfliese 120x120 cotto matt | 5728 | 5728 cotto matt | GP DUN FSZG 120X120 COTTO R10B Q1 | 120 x 120 | 1197 | 1197 | 6 |  | j | M2 | N / - | 10 | B |  | 6-7 | ≤ 175 mm³ | J | N | L | J | 2 | 0.694 | 24 | 20.88 | 48 | 2.882 | 69.164 | 1002 | 14.491 | 41.76 | DUN | 40 | Eb ≤ 0,5% | DIN EN 14411, Gruppe BIa (Anhang G) | 4050467009180 | 69072100 | Gepadi_001
95068-007 | DEEP URBAN | Deep Urban Feinsteinzeugfliese 120x120 umbra matt | 5749 | 5749 umbra matt | GP DUN FSZG 120X120 UMBRA R10B Q1 | 120 x 120 | 1197 | 1197 | 6 |  | j | M2 | N / - | 10 | B |  | 6-7 | ≤ 175 mm³ | J | N | L | J | 2 | 0.694 | 24 | 20.88 | 48 | 2.882 | 69.164 | 1002 | 14.491 | 41.76 | DUN | 40 | Eb ≤ 0,5% | DIN EN 14411, Gruppe BIa (Anhang G) | 4050467009197 | 69072100 | Gepadi_001
95068-014 | DEEP URBAN | Deep Urban Feinsteinzeugfliese 60x120 grau matt | 5774 | 5774 grau matt | GP DUN FSZG 60X120 GRAU MATT R10B Q1 | 60 x 120 | 1198 | 598 | 8.5 |  | j | M2 | N / - | 10 | B |  | 6-7 | ≤ 175 mm³ | J | N | L | J | 2 | 1.389 | 36 | 13.542 | 72 | 1.44 | 51.836 | 975 | 18.81 | 27.084 | DUN | 35 | Eb ≤ 0,5% | DIN EN 14411, Gruppe BIa (Anhang G) | 4050467010407 | 69072100 | Gepadi_001
95068-015 | DEEP URBAN | Deep Urban Feinsteinzeugfliese 60x120 cotto matt | 5728 | 5728 cotto matt | GP DUN FSZG 60X120 COTTO MATT R10B Q1 | 60 x 120 | 1198 | 598 | 8.5 |  | j | M2 | N / - | 10 | B |  | 6-7 | ≤ 175 mm³ | J | N | L | J | 2 | 1.389 | 36 | 13.542 | 72 | 1.44 | 51.836 | 975 | 18.81 | 27.084 | DUN | 35 | Eb ≤ 0,5% | DIN EN 14411, Gruppe BIa (Anhang G) | 4050467010414 | 69072100 | Gepadi_001
95068-016 | DEEP URBAN | Deep Urban Feinsteinzeugfliese 60x120 umbra matt | 5749 | 5749 umbra matt | GP DUN FSZG 60X120 UMBRA MATT R10B Q1 | 60 x 120 | 1198 | 598 | 8.5 |  | j | M2 | N / - | 10 | B |  | 6-7 | ≤ 175 mm³ | J | N | L | J | 2 | 1.389 | 36 | 13.542 | 72 | 1.44 | 51.836 | 975 | 18.81 | 27.084 | DUN | 35 | Eb ≤ 0,5% | DIN EN 14411, Gruppe BIa (Anhang G) | 4050467010421 | 69072100 | Gepadi_001
95068-023 | DEEP URBAN | Deep Urban Feinsteinzeugfliese 60x60 beige matt | 5712 | 5712 beige matt | GP DUN FSZG 60X60 BEIGE MATT R10B Q1 | 60 x 60 | 598 | 598 | 8.5 |  | j | M2 | N / - | 10 | B |  | 6-7 | ≤ 175 mm³ | J | N | L | J | 3 | 2.778 | 48 | 6.736 | 144 | 1.08 | 51.836 | 970 | 18.713 | 20.208 | DUN | 35 | Eb ≤ 0,5% | DIN EN 14411, Gruppe BIa (Anhang G) | 4050467011558 | 69072100 | Gepadi_001
95068-025 | DEEP URBAN | Deep Urban Feinsteinzeugfliese 60x120 beige matt | 5712 | 5712 beige matt | GP DUN FSZG 60X120 BEIGE MATT R10B Q1 | 60 x 120 | 1198 | 598 | 8.5 |  | j | M2 | N / - | 10 | B |  | 6-7 | ≤ 175 mm³ | J | N | L | J | 2 | 1.389 | 36 | 13.542 | 72 | 1.44 | 51.836 | 975 | 18.81 | 27.084 | DUN | 35 | Eb ≤ 0,5% | DIN EN 14411, Gruppe BIa (Anhang G) | 4050467011572 | 69072100 | Gepadi_001
95068-027 | DEEP URBAN | Deep Urban Feinsteinzeugfliese 120x120 beige matt | 5712 | 5712 beige matt | GP DUN FSZG 120X120 BEIGE MATT R10B Q1 | 120 x 120 | 1197 | 1197 | 6 |  | j | M2 | N / - | 10 | B |  | 6-7 | ≤ 175 mm³ | J | N | L | J | 2 | 0.694 | 24 | 20.88 | 48 | 2.882 | 69.164 | 1002 | 14.491 | 41.76 | DUN | 35 | Eb ≤ 0,5% | DIN EN 14411, Gruppe BIa (Anhang G) | 4050467011596 | 69072100 | Gepadi_001
95069-002 | DEEP URBAN 20 (Gartenplatten) | Deep Urban 20 Gartenplatte 60x60x2 grau matt | 5774 | 5774 grau matt | GG DUN2 GAP 60X60X2 GRAU R11 Q1 | 60 x 60 x 2 | 598 | 598 | 20 |  | j | M2 | N / - | 11 |  |  | 6-7 | ≤ 175 mm³ | J | N | L | J | 2 | 2.778 | 32 | 16.219 | 64 | 0.72 | 23.038 | 1038 | 45.056 | 32.438 | DUN2 | 35 | Eb ≤ 0,5% | DIN EN 14411, Gruppe BIa (Anhang G) | 4050467009142 | 69072100 | Gepadi_003
95069-003 | DEEP URBAN 20 (Gartenplatten) | Deep Urban 20 Gartenplatte 60x60x2 cotto matt | 5728 | 5728 cotto matt | GG DUN2 GAP 60X60X2 COTTO R11 Q1 | 60 x 60 x 2 | 598 | 598 | 20 |  | j | M2 | N / - | 11 |  |  | 6-7 | ≤ 175 mm³ | J | N | L | J | 2 | 2.778 | 32 | 16.219 | 64 | 0.72 | 23.038 | 1038 | 45.056 | 32.438 | DUN2 | 35 | Eb ≤ 0,5% | DIN EN 14411, Gruppe BIa (Anhang G) | 4050467009159 | 69072100 | Gepadi_003
95069-004 | DEEP URBAN 20 (Gartenplatten) | Deep Urban 20 Gartenplatte 60x60x2 umbra matt | 5749 | 5749 umbra matt | GG DUN2 GAP 60X60X2 UMBRA R11 Q1 | 60 x 60 x 2 | 598 | 598 | 20 |  | j | M2 | N / - | 11 |  |  | 6-7 | ≤ 175 mm³ | J | N | L | J | 2 | 2.778 | 32 | 16.219 | 64 | 0.72 | 23.038 | 1038 | 45.056 | 32.438 | DUN2 | 35 | Eb ≤ 0,5% | DIN EN 14411, Gruppe BIa (Anhang G) | 4050467009166 | 69072100 | Gepadi_003
95069-005 | DEEP URBAN 20 (Gartenplatten) | Deep Urban 20 Gartenplatte 100x100x2 grau matt | 5774 | 5774 grau matt | GG DUN2 GAP 100X100X2 GRAU R11 Q1 | 100 x 100 x 2 | 998 | 998 | 20 |  | j | M2 | N / - | 11 |  |  | 6-7 | ≤ 175 mm³ | J | N | L | J | 1 | 1 | 24 | 43.875 | 24 | 1 | 24 | 1053 | 43.875 | 43.875 | DUN2 | 50 | Eb ≤ 0,5% | DIN EN 14411, Gruppe BIa (Anhang G) | 4050467009241 | 69072100 | Gepadi_003
95069-006 | DEEP URBAN 20 (Gartenplatten) | Deep Urban 20 Gartenplatte 100x100x2 cotto matt | 5728 | 5728 cotto matt | GG DUN2 GAP 100X100X2 COTTO R11 Q1 | 100 x 100 x 2 | 998 | 998 | 20 |  | j | M2 | N / - | 11 |  |  | 6-7 | ≤ 175 mm³ | J | N | L | J | 1 | 1 | 24 | 43.875 | 24 | 1 | 24 | 1053 | 43.875 | 43.875 | DUN2 | 50 | Eb ≤ 0,5% | DIN EN 14411, Gruppe BIa (Anhang G) | 4050467009258 | 69072100 | Gepadi_003
95069-007 | DEEP URBAN 20 (Gartenplatten) | Deep Urban 20 Gartenplatte 100x100x2 umbra matt | 5749 | 5749 umbra matt | GG DUN2 GAP 100X100X2 UMBRA R11 Q1 | 100 x 100 x 2 | 998 | 998 | 20 |  | j | M2 | N / - | 11 |  |  | 6-7 | ≤ 175 mm³ | J | N | L | J | 1 | 1 | 24 | 43.875 | 24 | 1 | 24 | 1053 | 43.875 | 43.875 | DUN2 | 50 | Eb ≤ 0,5% | DIN EN 14411, Gruppe BIa (Anhang G) | 4050467009265 | 69072100 | Gepadi_003
95069-014 | DEEP URBAN 20 (Gartenplatten) | Deep Urban 20 Gartenplatte 60x60x2 beige matt | 5712 | 5712 beige matt | GG DUN2 GAP 60X60X2 BEIGE MATT R11 Q1 | 60 x 60 x 2 | 598 | 598 | 20 |  | j | M2 | N / - | 11 |  |  | 6-7 | ≤ 175 mm³ | J | N | L | J | 2 | 2.778 | 32 | 16.219 | 64 | 0.72 | 23.038 | 1038 | 45.056 | 32.438 | DUN2 | 35 | Eb ≤ 0,5% | DIN EN 14411, Gruppe BIa (Anhang G) | 4050467011619 | 69072100 | Gepadi_003
95069-016 | DEEP URBAN 20 (Gartenplatten) | Deep Urban 20 Gartenplatte 100x100x2 beige matt | 5712 | 5712 beige matt | GG DUN2 GAP 100X100X2 BEIGE MATT R11 Q1 | 100 x 100 x 2 | 998 | 998 | 20 |  | j | M2 | N / - | 11 |  |  | 6-7 | ≤ 175 mm³ | J | N | L | J | 1 | 1 | 24 | 43.875 | 24 | 1 | 24 | 1053 | 43.875 | 43.875 | DUN2 | 50 | Eb ≤ 0,5% | DIN EN 14411, Gruppe BIa (Anhang G) | 4050467011633 | 69072100 | Gepadi_003
95070-002 | EGO | Ego Feinsteinzeugfliese 30x60 hellgrau matt | 5872 | 5872 hellgrau matt | GP EGO FSZG 30X60(8) HELLGRAU R10B Q1 | 30 x 60 | 600 | 300 | 8 |  | j | M2 | N / - | 10 | B |  | 6-7 | ≤ 175 mm³ | J | N | L | J | 6 | 5.556 | 48 | 3.149 | 288 | 1.08 | 51.836 | 907 | 17.496 | 18.894 | EGO | 40 | Eb ≤ 0,5% | DIN EN 14411, Gruppe BIa (Anhang G) | 4050467010056 | 69072100 | Gepadi_001
95070-004 | EGO | Ego Feinsteinzeugfliese 30x60 beige matt | 5812 | 5812 beige matt | GP EGO FSZG 30X60(8) BEIGE R10B Q1 | 30 x 60 | 600 | 300 | 8 |  | j | M2 | N / - | 10 | B |  | 6-7 | ≤ 175 mm³ | J | N | L | J | 6 | 5.556 | 48 | 3.149 | 288 | 1.08 | 51.836 | 907 | 17.496 | 18.894 | EGO | 40 | Eb ≤ 0,5% | DIN EN 14411, Gruppe BIa (Anhang G) | 4050467010070 | 69072100 | Gepadi_001
95070-006 | EGO | Ego Feinsteinzeugfliese 60x60 dunkelgrau matt | 5878 | 5878 dunkelgrau matt | GP EGO FSZG 60X60(8) DUNKELGRAU R10B Q1 | 60 x 60 | 600 | 600 | 8 |  | j | M2 | N / - | 10 | B |  | 6-7 | ≤ 175 mm³ | J | N | L | J | 4 | 2.778 | 36 | 6.368 | 144 | 1.44 | 51.836 | 917 | 17.69 | 25.472 | EGO | 40 | Eb ≤ 0,5% | DIN EN 14411, Gruppe BIa (Anhang G) | 4050467010100 | 69072100 | Gepadi_001
95070-008 | EGO | Ego Feinsteinzeug Sockel 8x60 hellgrau matt | 5872 | 5872 hellgrau matt | GP EGO SKL 8X60(8) HELLGRAU Q1 | 8 x 60 | 600 |  | 8 | 80 | j | ST | N / - |  |  |  | 6-7 | ≤ 175 mm³ | J | N | L | N | 16 | 1.67 | 40 | 0.988 | 640 | 9.581 | 383.234 | 632 | 1.65 | 15.808 | EGO | 40 | Eb ≤ 0,5% | DIN EN 14411, Gruppe BIa (Anhang G) | 4050467010124 | 69072100 | Gepadi_001
95070-009 | EGO | Ego Feinsteinzeug Sockel 8x60 dunkelgrau matt | 5878 | 5878 dunkelgrau matt | GP EGO SKL 8X60(8) DUNKELGRAU Q1 | 8 x 60 | 600 |  | 8 | 80 | j | ST | N / - |  |  |  | 6-7 | ≤ 175 mm³ | J | N | L | N | 16 | 1.67 | 40 | 0.988 | 640 | 9.581 | 383.234 | 632 | 1.65 | 15.808 | EGO | 40 | Eb ≤ 0,5% | DIN EN 14411, Gruppe BIa (Anhang G) | 4050467010131 | 69072100 | Gepadi_001
95070-010 | EGO | Ego Feinsteinzeug Sockel 8x60 beige matt | 5812 | 5812 beige matt | GP EGO SKL 8X60(8) BEIGE Q1 | 8 x 60 | 600 |  | 8 | 80 | j | ST | N / - |  |  |  | 6-7 | ≤ 175 mm³ | J | N | L | N | 16 | 1.67 | 40 | 0.988 | 640 | 9.581 | 383.234 | 632 | 1.65 | 15.808 | EGO | 40 | Eb ≤ 0,5% | DIN EN 14411, Gruppe BIa (Anhang G) | 4050467010148 | 69072100 | Gepadi_001
95070-014 | EGO | Ego Feinsteinzeugfliese 30x60 hellgrau matt | 5872 | 5872 hellgrau matt | GP EGO FSZG 30X60(7) HELLGRAU R10B Q1 | 30 x 60 | 597 | 297 | 7 |  | j | M2 | N / - | 10 | B |  | 6-7 | ≤ 175 mm³ | J | N | L | J | 9 | 5.556 | 40 | 2.769 | 360 | 1.62 | 64.795 | 997 | 15.385 | 24.921 | EGO |  |  |  | 4050467010919 | 69072100 | Gepadi_001
95070-015 | EGO | Ego Feinsteinzeugfliese 30x60 beige matt | 5812 | 5812 beige matt | GP EGO FSZG 30X60(7) BEIGE R10B Q1 | 30 x 60 | 597 | 297 | 7 |  | j | M2 | N / - | 10 | B |  | 6-7 | ≤ 175 mm³ | J | N | L | J | 9 | 5.556 | 40 | 2.769 | 360 | 1.62 | 64.795 | 997 | 15.385 | 24.921 | EGO |  |  |  | 4050467010926 | 69072100 | Gepadi_001
95070-016 | EGO | Ego Feinsteinzeugfliese 30x60 dunkelgrau matt | 5878 | 5878 dunkelgrau matt | GP EGO FSZG 30X60(7) DUNKELGRAU R10B Q1 | 30 x 60 | 597 | 297 | 7 |  | j | M2 | N / - | 10 | B |  | 6-7 | ≤ 175 mm³ | J | N | L | J | 9 | 5.556 | 40 | 2.769 | 360 | 1.62 | 64.795 | 997 | 15.385 | 24.921 | EGO |  |  |  | 4050467010933 | 69072100 | Gepadi_001
95070-017 | EGO | Ego Feinsteinzeugfliese 60x60 hellgrau matt | 5872 | 5872 hellgrau matt | GP EGO FSZG 60X60(7) HELLGRAU R10B Q1 | 60 x 60 | 597 | 597 | 7 |  | j | M2 | N / - | 10 | B |  | 6-7 | ≤ 175 mm³ | J | N | L | J | 5 | 2.778 | 32 | 5.763 | 160 | 1.8 | 57.595 | 922 | 16.01 | 28.815 | EGO | 40 | Eb ≤ 0,5% | DIN EN 14411, Gruppe BIa (Anhang G) | 4050467010940 | 69072100 | Gepadi_001
95070-018 | EGO | Ego Feinsteinzeugfliese 60x60 beige matt | 5812 | 5812 beige matt | GP EGO FSZG 60X60(7) BEIGE R10B Q1 | 60 x 60 | 597 | 597 | 7 |  | j | M2 | N / - | 10 | B |  | 6-7 | ≤ 175 mm³ | J | N | L | J | 5 | 2.778 | 32 | 5.763 | 160 | 1.8 | 57.595 | 922 | 16.01 | 28.815 | EGO | 40 | Eb ≤ 0,5% | DIN EN 14411, Gruppe BIa (Anhang G) | 4050467010957 | 69072100 | Gepadi_001
95070-019 | EGO | Ego Feinsteinzeugfliese 60x60 dunkelgrau matt | 5878 | 5878 dunkelgrau matt | GP EGO FSZG 60X60(7) DUNKELGRAU R10B Q1 | 60 x 60 | 597 | 597 | 7 |  | j | M2 | N / - | 10 | B |  | 6-7 | ≤ 175 mm³ | J | N | L | J | 5 | 2.778 | 32 | 5.763 | 160 | 1.8 | 57.595 | 922 | 16.01 | 28.815 | EGO | 40 | Eb ≤ 0,5% | DIN EN 14411, Gruppe BIa (Anhang G) | 4050467010964 | 69072100 | Gepadi_001
95070-023 | EGO | Ego Feinsteinzeug Sockel 7X60 hellgrau matt | 5872 | 5872 hellgrau matt | GP EGO SKL 7X60(7) HELLGRAU Q1 | 7 x 60 | 597 |  | 7 | 70 | j | ST | N / - |  |  |  | 6-7 |  | J | N | L | N | 17 | 1.67 | 40 | 0.753 | 680 | 10.18 | 407.186 | 512 | 1.258 | 12.801 | EGO | 40 | Eb ≤ 0,5% | DIN EN 14411, Gruppe BIa (Anhang G) | 4050467011428 | 69072100 | Gepadi_001
95070-024 | EGO | Ego Feinsteinzeug Sockel 7X60 beige matt | 5812 | 5812 beige matt | GP EGO SKL 7X60(7) BEIGE Q1 | 7 x 60 | 597 |  | 7 | 70 | j | ST | N / - |  |  |  | 6-7 |  | J | N | L | N | 17 | 1.67 | 40 | 0.753 | 680 | 10.18 | 407.186 | 512 | 1.258 | 12.801 | EGO | 40 | Eb ≤ 0,5% | DIN EN 14411, Gruppe BIa (Anhang G) | 4050467011435 | 69072100 | Gepadi_001
95070-025 | EGO | Ego Feinsteinzeug Sockel 7X60 dunkelgrau matt | 5878 | 5878 dunkelgrau matt | GP EGO SKL 7X60(7) DUNKELGRAU Q1 | 7 x 60 | 597 |  | 7 | 70 | j | ST | N / - |  |  |  | 6-7 |  | J | N | L | N | 17 | 1.67 | 40 | 0.753 | 680 | 10.18 | 407.186 | 512 | 1.258 | 12.801 | EGO | 40 | Eb ≤ 0,5% | DIN EN 14411, Gruppe BIa (Anhang G) | 4050467011442 | 69072100 | Gepadi_001
95071-005 | EGO 20 (Gartenplatten) | Ego 20 Gartenplatte 60x60x2 hellgrau matt | 5872 | 5872 hellgrau matt | GG EGO2 GAP 60X60X2 HELLGRAU R11 Q1 | 60 x 60 x 2 | 597 | 597 | 20 |  | j | M2 | N / - | 11 |  |  | 6-7 | ≤ 175 mm³ | J | N | L | J | 2 | 2.778 | 32 | 16.281 | 64 | 0.72 | 23.038 | 1042 | 45.229 | 32.562 | EGO2 | 55 | Eb ≤ 0,5% | DIN EN 14411, Gruppe BIa (Anhang G) | 4050467011008 | 69072100 | Gepadi_003
95071-006 | EGO 20 (Gartenplatten) | Ego 20 Gartenplatte 60x60x2 beige matt | 5812 | 5812 beige matt | GG EGO2 GAP 60X60X2 BEIGE R11 Q1 | 60 x 60 x 2 | 597 | 597 | 20 |  | j | M2 | N / - | 11 |  |  | 6-7 | ≤ 175 mm³ | J | N | L | J | 2 | 2.778 | 32 | 16.281 | 64 | 0.72 | 23.038 | 1042 | 45.229 | 32.562 | EGO2 | 55 | Eb ≤ 0,5% | DIN EN 14411, Gruppe BIa (Anhang G) | 4050467011015 | 69072100 | Gepadi_003
95071-007 | EGO 20 (Gartenplatten) | Ego 20 Gartenplatte 60x60x2 dunkelgrau matt | 5878 | 5878 dunkelgrau matt | GG EGO2 GAP 60X60X2 DUNKELGRAU R11 Q1 | 60 x 60 x 2 | 597 | 597 | 20 |  | j | M2 | N / - | 11 |  |  | 6-7 | ≤ 175 mm³ | J | N | L | J | 2 | 2.778 | 32 | 16.281 | 64 | 0.72 | 23.038 | 1042 | 45.229 | 32.562 | EGO2 | 55 | Eb ≤ 0,5% | DIN EN 14411, Gruppe BIa (Anhang G) | 4050467011022 | 69072100 | Gepadi_003
95073-008 | SONIO | Sonio Feinsteinzeugfliese 30x60 kaschmirgrau matt | 1773 | 1773 kaschmirgrau matt | GP SON FSZG 30X60 KASCHMIRGRAU R10B Q1 | 30 x 60 | 598 | 298 | 8.5 |  | j | M2 | N / - | 10 | B |  |  |  | J | N | L |  | 7 | 5.556 | 48 | 3.393 | 336 | 1.26 | 60.475 | 1140 | 18.852 | 23.751 | SON |  |  |  | 4050467012043 | 69072100 | Gepadi_001
95073-009 | SONIO | Sonio Feinsteinzeugfliese 30x60 sanbeige matt | 1712 | 1712 sanbeige matt | GP SON FSZG 30X60 SANDBEIGE R10B Q1 | 30 x 60 | 598 | 298 | 8.5 |  | j | M2 | N / - | 10 | B |  |  |  | J | N | L |  | 7 | 5.556 | 48 | 3.393 | 336 | 1.26 | 60.475 | 1140 | 18.852 | 23.751 | SON |  |  |  | 4050467012050 | 69072100 | Gepadi_001
95073-010 | SONIO | Sonio Feinsteinzeugfliese 30x60 goldbeige matt | 1713 | 1713 goldbeige matt | GP SON FSZG 30X60 GOLDBEIGE R10B Q1 | 30 x 60 | 598 | 298 | 8.5 |  | j | M2 | N / - | 10 | B |  |  |  | J | N | L |  | 7 | 5.556 | 48 | 3.393 | 336 | 1.26 | 60.475 | 1140 | 18.852 | 23.751 | SON |  |  |  | 4050467012067 | 69072100 | Gepadi_001
95073-011 | SONIO | Sonio Feinsteinzeugfliese 60x60 kaschmirgrau matt | 1773 | 1773 kaschmirgrau matt | GP SON FSZG 60X60 KASCHMIRGRAU R10B Q1 | 60 x 60 | 598 | 598 | 8.5 |  | j | M2 | N / - | 10 | B |  |  |  | J | N | L | J | 3 | 2.778 | 48 | 7.333 | 144 | 1.08 | 51.836 | 1056 | 20.371 | 21.999 | SON |  |  |  | 4050467012074 | 69072100 | Gepadi_001
95073-012 | SONIO | Sonio Feinsteinzeugfliese 60x60 sanbeige matt | 1712 | 1712 sanbeige matt | GP SON FSZG 60X60 SANDBEIGE R10B Q1 | 60 x 60 | 598 | 598 | 8.5 |  | j | M2 | N / - | 10 | B |  |  |  | J | N | L | J | 3 | 2.778 | 48 | 7.333 | 144 | 1.08 | 51.836 | 1056 | 20.371 | 21.999 | SON |  |  |  | 4050467012081 | 69072100 | Gepadi_001
95073-013 | SONIO | Sonio Feinsteinzeugfliese 60x60 goldbeige matt | 1713 | 1713 goldbeige matt | GP SON FSZG 60X60 GOLDBEIGE R10B Q1 | 60 x 60 | 598 | 598 | 8.5 |  | j | M2 | N / - | 10 | B |  |  |  | J | N | L | J | 3 | 2.778 | 48 | 7.333 | 144 | 1.08 | 51.836 | 1056 | 20.371 | 21.999 | SON |  |  |  | 4050467012098 | 69072100 | Gepadi_001
95073-014 | SONIO | Sonio Feinsteinzeugfliese 60x120 kaschmirgrau matt | 1773 | 1773 kaschmirgrau matt | GP SON FSZG 60X120 KASCHMIRGRAU R10B Q1 | 60 x 120 | 1198 | 598 | 8.5 |  | j | M2 | N / - | 10 | B |  |  |  | J | N | L | J | 2 | 1.389 | 36 | 13.542 | 72 | 1.44 | 51.836 | 975 | 18.81 | 27.084 | SON |  |  |  | 4050467012104 | 69072100 | Gepadi_001
95073-015 | SONIO | Sonio Feinsteinzeugfliese 60x120 sanbeige matt | 1712 | 1712 sanbeige matt | GP SON FSZG 60X120 SANDBEIGE R10B Q1 | 60 x 120 | 1198 | 598 | 8.5 |  | j | M2 | N / - | 10 | B |  |  |  | J | N | L | J | 2 | 1.389 | 36 | 13.542 | 72 | 1.44 | 51.836 | 975 | 18.81 | 27.084 | SON |  |  |  | 4050467012111 | 69072100 | Gepadi_001
95073-016 | SONIO | Sonio Feinsteinzeugfliese 60x120 goldbeige matt | 1713 | 1713 goldbeige matt | GP SON FSZG 60X120 GOLDBEIGE R10B Q1 | 60 x 120 | 1198 | 598 | 8.5 |  | j | M2 | N / - | 10 | B |  |  |  | J | N | L | J | 2 | 1.389 | 36 | 13.542 | 72 | 1.44 | 51.836 | 975 | 18.81 | 27.084 | SON |  |  |  | 4050467012128 | 69072100 | Gepadi_001
95074-004 | SONIO 20 (Gartenplatten) | Sonio 20 Gartenplatte 60x60x2 kaschmirgrau matt | 1773 | 1773 kaschmirgrau matt | GG SON2 GAP 60X60X2 KASCHMIRGRAU R11 Q1 | 60 x 60 x 2 | 598 | 598 | 20 |  | j | M2 | N / - | 11 |  |  |  |  | J | N | L | J | 2 | 2.778 | 32 | 16.5 | 64 | 0.72 | 23.038 | 1056 | 45.837 | 33 | SON2 |  |  |  | 4050467012135 | 69072100 | Gepadi_003
95074-005 | SONIO 20 (Gartenplatten) | Sonio 20 Gartenplatte 60x60x2 sanbeige matt | 1712 | 1712 sanbeige matt | GG SON2 GAP 60X60X2 SANDBEIGE R11 Q1 | 60 x 60 x 2 | 598 | 598 | 20 |  | j | M2 | N / - | 11 |  |  |  |  | J | N | L | J | 2 | 2.778 | 32 | 16.5 | 64 | 0.72 | 23.038 | 1056 | 45.837 | 33 | SON2 |  |  |  | 4050467012142 | 69072100 | Gepadi_003
95074-006 | SONIO 20 (Gartenplatten) | Sonio 20 Gartenplatte 60x60x2 goldbeige matt | 1713 | 1713 goldbeige matt | GG SON2 GAP 60X60X2 GOLDBEIGE R11 Q1 | 60 x 60 x 2 | 598 | 598 | 20 |  | j | M2 | N / - | 11 |  |  |  |  | J | N | L | J | 2 | 2.778 | 32 | 16.5 | 64 | 0.72 | 23.038 | 1056 | 45.837 | 33 | SON2 |  |  |  | 4050467012159 | 69072100 | Gepadi_003
95076-002 | MONDO | Mondo Feinsteinzeugfliese 60x60 hellgrau matt | 6073 | 6073 hellgrau matt | GP MON FSZG 60X60 HELLGRAU MATT R10B Q1 | 60 x 60 | 597 | 597 | 7 |  | j | M2 | N / - | 10 | B |  | 6-7 | ≤ 175 mm³ | J | N | L | J | 5 | 2.778 | 32 | 5.763 | 160 | 1.8 | 57.595 | 922 | 16.01 | 28.815 | MON | 45 | Eb ≤ 0,5% | DIN EN 14411, Gruppe BIa (Anhang G) | 4050467011268 | 69072100 | Gepadi_001
95076-003 | MONDO | Mondo Feinsteinzeugfliese 60x60 beige matt | 6012 | 6012 beige matt | GP MON FSZG 60X60 BEIGE MATT R10B Q1 | 60 x 60 | 597 | 597 | 7 |  | j | M2 | N / - | 10 | B |  | 6-7 | ≤ 175 mm³ | J | N | L | J | 5 | 2.778 | 32 | 5.763 | 160 | 1.8 | 57.595 | 922 | 16.01 | 28.815 | MON | 45 | Eb ≤ 0,5% | DIN EN 14411, Gruppe BIa (Anhang G) | 4050467011275 | 69072100 | Gepadi_001
95076-004 | MONDO | Mondo Feinsteinzeugfliese 60x60 dunkelgrau matt | 6078 | 6078 dunkelgrau matt | GP MON FSZG 60X60 DUNKELGRAU MAT R10B Q1 | 60 x 60 | 597 | 597 | 7 |  | j | M2 | N / - | 10 | B |  | 6-7 | ≤ 175 mm³ | J | N | L | J | 5 | 2.778 | 32 | 5.763 | 160 | 1.8 | 57.595 | 922 | 16.01 | 28.815 | MON | 45 | Eb ≤ 0,5% | DIN EN 14411, Gruppe BIa (Anhang G) | 4050467011282 | 69072100 | Gepadi_001
95076-005 | MONDO | Mondo Feinsteinzeugfliese 60x120 hellgrau matt | 6073 | 6073 hellgrau matt | GP MON FSZG 60X120 HELLGRAU MATT R10B Q1 | 60 x 120 | 1195 | 600 | 7 |  | j | M2 | N / - | 10 | B |  | 6-7 | ≤ 175 mm³ | J | N | L | J | 3 | 1.389 | 30 | 12.133 | 90 | 2.16 | 64.795 | 1092 | 16.853 | 36.399 | MON | 40 | Eb ≤ 0,5% | DIN EN 14411, Gruppe BIa (Anhang G) | 4050467011299 | 69072100 | Gepadi_001
95076-006 | MONDO | Mondo Feinsteinzeugfliese 60x120 beige matt | 6012 | 6012 beige matt | GP MON FSZG 60X120 BEIGE MATT R10B Q1 | 60 x 120 | 1195 | 600 | 7 |  | j | M2 | N / - | 10 | B |  | 6-7 | ≤ 175 mm³ | J | N | L | J | 3 | 1.389 | 30 | 12.133 | 90 | 2.16 | 64.795 | 1092 | 16.853 | 36.399 | MON | 40 | Eb ≤ 0,5% | DIN EN 14411, Gruppe BIa (Anhang G) | 4050467011305 | 69072100 | Gepadi_001
95076-007 | MONDO | Mondo Feinsteinzeugfliese 60x120 dunkelgrau matt | 6078 | 6078 dunkelgrau matt | GP MON FSZG 60X120 DUNKELGRAU MA R10B Q1 | 60 x 120 | 1195 | 600 | 7 |  | j | M2 | N / - | 10 | B |  | 6-7 | ≤ 175 mm³ | J | N | L | J | 3 | 1.389 | 30 | 12.133 | 90 | 2.16 | 64.795 | 1092 | 16.853 | 36.399 | MON | 40 | Eb ≤ 0,5% | DIN EN 14411, Gruppe BIa (Anhang G) | 4050467011312 | 69072100 | Gepadi_001
95076-008 | MONDO | Mondo Feinsteinzeugfliese 100x100 hellgrau matt | 6073 | 6073 hellgrau matt | GP MON FSZG 100X100 HELLGRAU MAT R10B Q1 | 100 x 100 | 1000 | 1000 | 8 |  | j | M2 | N / - | 10 | B |  | 6-7 | ≤ 175 mm³ | J | N | L | J | 2 | 1 | 36 | 19.394 | 72 | 2 | 72 | 1396 | 19.394 | 38.788 | MON | 45 | Eb ≤ 0,5% | DIN EN 14411, Gruppe BIa (Anhang G) | 4050467011329 | 69072100 | Gepadi_001
95076-009 | MONDO | Mondo Feinsteinzeugfliese 100x100 beige matt | 6012 | 6012 beige matt | GP MON FSZG 100X100 BEIGE MATT R10B Q1 | 100 x 100 | 1000 | 1000 | 8 |  | j | M2 | N / - | 10 | B |  | 6-7 | ≤ 175 mm³ | J | N | L | J | 2 | 1 | 36 | 19.394 | 72 | 2 | 72 | 1396 | 19.394 | 38.788 | MON | 45 | Eb ≤ 0,5% | DIN EN 14411, Gruppe BIa (Anhang G) | 4050467011336 | 69072100 | Gepadi_001
95076-010 | MONDO | Mondo Feinsteinzeugfliese 100x100 dunkelgrau matt | 6078 | 6078 dunkelgrau matt | GP MON FSZG 100X100 DUNKELGRAU MAR10B Q1 | 100 x 100 | 1000 | 1000 | 8 |  | j | M2 | N / - | 10 | B |  | 6-7 | ≤ 175 mm³ | J | N | L | J | 2 | 1 | 36 | 19.394 | 72 | 2 | 72 | 1396 | 19.394 | 38.788 | MON | 45 | Eb ≤ 0,5% | DIN EN 14411, Gruppe BIa (Anhang G) | 4050467011343 | 69072100 | Gepadi_001
95076-011 | MONDO | Mondo Feinsteinzeug Sockel 7X60 hellgrau matt | 6073 | 6073 hellgrau matt | GP MON SKL 7X60 HELLGRAU MATT Q1 | 7 x 60 | 597 |  | 7 | 70 | j | ST | N / - |  |  |  | 6-7 |  | J | N | L | N | 17 | 1.67 | 40 | 0.753 | 680 | 10.18 | 407.186 | 512 | 1.258 | 12.801 | MON | 40 | Eb ≤ 0,5% | DIN EN 14411, Gruppe BIa (Anhang G) | 4050467011350 | 69072100 | Gepadi_001
95076-012 | MONDO | Mondo Feinsteinzeug Sockel 7X60 beige matt | 6012 | 6012 beige matt | GP MON SKL 7X60 BEIGE MATT Q1 | 7 x 60 | 597 |  | 7 | 70 | j | ST | N / - |  |  |  | 6-7 |  | J | N | L | N | 17 | 1.67 | 40 | 0.753 | 680 | 10.18 | 407.186 | 512 | 1.258 | 12.801 | MON | 40 | Eb ≤ 0,5% | DIN EN 14411, Gruppe BIa (Anhang G) | 4050467011367 | 69072100 | Gepadi_001
95076-013 | MONDO | Mondo Feinsteinzeug Sockel 7X60 dunkelgrau matt | 6078 | 6078 dunkelgrau matt | GP MON SKL 7X60 DUNKELGRAU MATT Q1 | 7 x 60 | 597 |  | 7 | 70 | j | ST | N / - |  |  |  | 6-7 |  | J | N | L | N | 17 | 1.67 | 40 | 0.753 | 680 | 10.18 | 407.186 | 512 | 1.258 | 12.801 | MON | 40 | Eb ≤ 0,5% | DIN EN 14411, Gruppe BIa (Anhang G) | 4050467011374 | 69072100 | Gepadi_001
95077-002 | MONDO 20 (Gartenplatten) | Mondo 20 Gartenplatte 60x60x2 hellgrau matt | 6073 | 6073 hellgrau matt | GG MON2 GAP 60X60X2 HELLGRAU MATT R11 Q1 | 60 x 60 x 2 | 597 | 597 | 20 |  | j | M2 | N / - | 11 |  |  | 6-7 | ≤ 175 mm³ | J | N | L | J | 2 | 2.778 | 32 | 16.281 | 64 | 0.72 | 23.038 | 1042 | 45.229 | 32.562 | MON2 | 45 | Eb ≤ 0,5% | DIN EN 14411, Gruppe BIa (Anhang G) | 4050467011398 | 69072100 | Gepadi_003
95077-003 | MONDO 20 (Gartenplatten) | Mondo 20 Gartenplatte 60x60x2 beige matt | 6012 | 6012 beige matt | GG MON2 GAP 60X60X2 BEIGE MATT R11 Q1 | 60 x 60 x 2 | 597 | 597 | 20 |  | j | M2 | N / - | 11 |  |  | 6-7 | ≤ 175 mm³ | J | N | L | J | 2 | 2.778 | 32 | 16.281 | 64 | 0.72 | 23.038 | 1042 | 45.229 | 32.562 | MON2 | 45 | Eb ≤ 0,5% | DIN EN 14411, Gruppe BIa (Anhang G) | 4050467011404 | 69072100 | Gepadi_003
95077-004 | MONDO 20 (Gartenplatten) | Mondo 20 Gartenplatte 60x60x2 dunkelgrau matt | 6078 | 6078 dunkelgrau matt | GG MON2 GAP 60X60X2 DUNKELGRAU MA R11 Q1 | 60 x 60 x 2 | 597 | 597 | 20 |  | j | M2 | N / - | 11 |  |  | 6-7 | ≤ 175 mm³ | J | N | L | J | 2 | 2.778 | 32 | 16.281 | 64 | 0.72 | 23.038 | 1042 | 45.229 | 32.562 | MON2 | 45 | Eb ≤ 0,5% | DIN EN 14411, Gruppe BIa (Anhang G) | 4050467011411 | 69072100 | Gepadi_003
95077-005 | MONDO 20 (Gartenplatten) | Mondo 20 Gartenplatte 80x80x2 hellgrau matt | 6073 | 6073 hellgrau matt | GG MON2 GAP 80X80X2 HELLGRAU MA R11 Q1 | 80 x 80 x 2 | 797 | 797 | 20 |  | j | M2 | N / - | 11 |  |  | 6-7 | ≤ 175 mm³ | J | N | L | J | 1 | 1.563 | 42 | 29 | 42 | 0.64 | 26.871 | 1218 | 45.327 | 29 | MON2 |  |  |  | 4050467011657 | 69072100 | Gepadi_003
95077-006 | MONDO 20 (Gartenplatten) | Mondo 20 Gartenplatte 80x80x2 beige matt | 6012 | 6012 beige matt | GG MON2 GAP 80X80X2 BEIGE MATT R11 Q1 | 80 x 80 x 2 | 797 | 797 | 20 |  | j | M2 | N / - | 11 |  |  | 6-7 | ≤ 175 mm³ | J | N | L | J | 1 | 1.563 | 42 | 29 | 42 | 0.64 | 26.871 | 1218 | 45.327 | 29 | MON2 |  |  |  | 4050467011664 | 69072100 | Gepadi_003
95077-007 | MONDO 20 (Gartenplatten) | Mondo 20 Gartenplatte 80x80x2 dunkelgrau matt | 6078 | 6078 dunkelgrau matt | GG MON2 GAP 80X80X2 DUNKELGRAU R11 Q1 | 80 x 80 x 2 | 797 | 797 | 20 |  | j | M2 | N / - | 11 |  |  | 6-7 | ≤ 175 mm³ | J | N | L | J | 1 | 1.563 | 42 | 29 | 42 | 0.64 | 26.871 | 1218 | 45.327 | 29 | MON2 |  |  |  | 4050467011671 | 69072100 | Gepadi_003
95078-002 | PREMIUM WHITE | Premium White Feinsteinzeugfliese 60x120 weiß glänz. poliert | 6101 | 6101 weiß glänzend poliert | GP PRW FSZG 60X120 WEIßGLÄNZEND POL Q1 | 60 x 120 | 1195 | 600 | 7 |  | j | M2 | N / - |  |  |  | 6-7 |  | J | N | L | J | 3 | 1.389 | 30 | 12.133 | 90 | 2.16 | 64.795 | 1092 | 16.853 | 36.399 | PRW | 40 | Eb ≤ 0,5% | DIN EN 14411, Gruppe BIa (Anhang G) | 4050467011954 | 69072100 | Gepadi_001